## Report
Bezeichnung Befund | Art | Verdachtsmoment | Material | Zugehöriges Bauteil | Farbe | Gebäude/Bereich | Stockwerk/Ebene | Raum/Teilbereich | Bemerkung Probe/Befund | Bemerkung Verdachtsmoment | Erfassungszeitpunkt | Probenehmer | Überblick | Detail | Dateiname Überblick | Dateiname Detail | Menge | Einheit | Mischprobe | Verdacht | Einstufung | Angenommene Trefferwahrscheinlichkeit | Einheit | Aussagesicherheit | Einheit | Risikomenge | Einheit | Begründung | Ergebnis Analytik | Bewertung | Aufgabe | Referenzkarte | X-Koordinate | Y-Koordinate
MaP-1 | Einzelprobe | VM-2 | Putz | Decke |  | Schlafzimmer | DG | Decke |  |  | 20.6.2025 - 14:02 |  |  |  | Schlafzimmer -DG -Decke _MaP-1_25-06-20.jpg | Schlafzimmer -DG -Decke _MaP-1_detail_25-06-20.jpg |  | - |  | Asbest | Asbest: Widerlegt
MaP-2 | Einzelprobe | VM-3 | Putz | Wand |  | Schlafzimmer | DG | Wand |  |  | 20.6.2025 - 14:03 |  |  |  | Schlafzimmer -DG -Wand _MaP-2_25-06-20.jpg | Schlafzimmer -DG -Wand _MaP-2_detail_25-06-20.jpg |  | - |  | Asbest | Asbest: Widerlegt
MaP-3 | Einzelprobe | VM-4 | Plattenkleber | Boden |  | Schlafzimmer / Dusche | DG | Boden |  |  | 20.6.2025 - 14:08 |  |  |  | Schlafzimmer - Du...-DG -Boden _MaP-3_25-06-20.jpg | Schlafzimmer - Du...-DG -Boden _MaP-3_detail_25-06-20.jpg |  | - |  | Asbest | Asbest: Widerlegt
MaP-4 | Einzelprobe | VM-5 | Plattenkleber | Wand |  | Dusche | DG | Wand |  |  | 20.6.2025 - 14:09 |  |  |  | Dusche -DG -Wand _MaP-4_25-06-20.jpg | Dusche -DG -Wand _MaP-4_detail_25-06-20.jpg |  | - |  | Asbest | Asbest: Widerlegt
MaP-5 | Einzelprobe | VM-6 | Putz | Wand |  | Dusche | DG | Wand |  |  | 20.6.2025 - 14:11 |  |  |  | Dusche -DG -Wand _MaP-5_25-06-20.jpg | Dusche -DG -Wand _MaP-5_detail_25-06-20.jpg |  | - |  | Asbest | Asbest: Widerlegt
MaP-6 | Einzelprobe | VM-7 | Putz | Wand |  | Gang / Treppenhaus | DG - UG | Wand |  |  | 20.6.2025 - 14:14 |  |  |  | Gang - Treppenhaus -DG - UG -Wand _MaP-6_25-06-20.jpg | Gang - Treppenhaus -DG - UG -Wand _MaP-6_detail_25-06-20.jpg |  | - |  | Asbest | Asbest: Widerlegt
MaP-7 | Einzelprobe | VM-8 | Putz | Decke |  | Gang / Treppenhaus | DG - UG | Decke |  |  | 20.6.2025 - 14:17 |  |  |  | Gang - Treppenhaus -DG - UG -Decke _MaP-7_25-06-20.jpg | Gang - Treppenhaus -DG - UG -Decke _MaP-7_detail_25-06-20.jpg |  | - |  | Asbest | Asbest: Widerlegt
MaP-8 | Einzelprobe | VM-10 | Fensterkitt | Fensterrahmen |  | Ganzes Haus | DG- UG | Anschlagkitt |  |  | 20.6.2025 - 14:23 |  |  |  | Ganzes Haus -DG- UG -Anschla..._MaP-8_25-06-20.jpg | Ganzes Haus -DG- UG -Anschla..._MaP-8_detail_25-06-20.jpg |  | - |  | Asbest | Asbest: Widerlegt
MaP-9 | Einzelprobe | VM-11 | Putz | Wand |  | Schlafzimmer | OG | Wand |  |  | 20.6.2025 - 14:27 |  |  |  | Schlafzimmer -OG -Wand _MaP-9_25-06-20.jpg | Schlafzimmer -OG -Wand _MaP-9_detail_25-06-20.jpg |  | - |  | Asbest | Asbest: Widerlegt
MaP-10 | Einzelprobe | VM-12 | Putz | Wand |  | Schlafzimmer | OG | Decke |  |  | 20.6.2025 - 14:28 |  |  |  | Schlafzimmer -OG -Decke _MaP-10_25-06-20.jpg | Schlafzimmer -OG -Decke _MaP-10_detail_25-06-20.jpg |  | - |  | Asbest | Asbest: Widerlegt
MaP-11 | Einzelprobe | VM-13 | Putz | Wand |  | Bad | OG | Wand |  |  | 20.6.2025 - 14:30 |  |  |  | Bad -OG -Wand _MaP-11_25-06-20.jpg | Bad -OG -Wand _MaP-11_detail_25-06-20.jpg |  | - |  | Asbest | Asbest: Widerlegt
MaP-12 | Einzelprobe | VM-14 | Putz | Decke |  | Bad | OG | Decke |  |  | 20.6.2025 - 14:32 |  |  |  | Bad -OG -Decke _MaP-12_25-06-20.jpg | Bad -OG -Decke _MaP-12_detail_25-06-20.jpg |  | - |  | Asbest | Asbest: Widerlegt
MaP-13 | Einzelprobe | VM-15 | Plattenkleber | Wand |  | WC | EG | Wand |  |  | 20.6.2025 - 14:37 |  |  |  | WC -EG -Wand _MaP-13_25-06-20.jpg | WC -EG -Wand _MaP-13_detail_25-06-20.jpg |  | - |  | Asbest | Asbest: Widerlegt
MaP-14 | Einzelprobe | VM-16 | Putz | Decke |  | WC | EG | Decke |  |  | 20.6.2025 - 14:39 |  |  |  | WC -EG -Decke _MaP-14_25-06-20.jpg | WC -EG -Decke _MaP-14_detail_25-06-20.jpg |  | - |  | Asbest | Asbest: Widerlegt
MaP-15 | Einzelprobe | VM-17 | Plattenkleber | Boden |  | Eingang | EG | Boden |  |  | 20.6.2025 - 14:41 |  |  |  | Eingang -EG -Boden _MaP-15_25-06-20.jpg | Eingang -EG -Boden _MaP-15_detail_25-06-20.jpg |  | - |  | Asbest | Asbest: Widerlegt
MaP-16 | Einzelprobe | VM-18 | Plattenkleber | Wand |  | Küche | EG | Wand |  |  | 20.6.2025 - 14:45 |  |  |  | Küche -EG -Wand _MaP-16_25-06-20.jpg | Küche -EG -Wand _MaP-16_detail_25-06-20.jpg |  | - |  | Asbest | Asbest: Widerlegt
MaP-17 | Einzelprobe | VM-19 | Putz | Wand |  | Küche | EG | Wand |  |  | 20.6.2025 - 14:48 |  |  |  | Küche -EG -Wand _MaP-17_25-06-20.jpg | Küche -EG -Wand _MaP-17_detail_25-06-20.jpg |  | - |  | Asbest | Asbest: Widerlegt
MaP-18 | Einzelprobe | VM-20 | Putz | Decke |  | Küche / Wohnzimmer | EG | Decke |  |  | 20.6.2025 - 14:51 |  |  |  | Küche - Wohnzimmer -EG -Decke _MaP-18_25-06-20.jpg | Küche - Wohnzimmer -EG -Decke _MaP-18_detail_25-06-20.jpg |  | - |  | Asbest | Asbest: Widerlegt
MaP-19 | Einzelprobe | VM-21 | Putz | Wand |  | Wohnzimmer / Anbau | EG | Wand |  |  | 20.6.2025 - 14:53 |  |  |  | Wohnzimmer - Anbau -EG -Wand _MaP-19_25-06-20.jpg | Wohnzimmer - Anbau -EG -Wand _MaP-19_detail_25-06-20.jpg |  | - |  | Asbest | Asbest: Widerlegt
MaP-20 | Einzelprobe | VM-22 | Plattenkleber | Boden |  | Küche | EG | Boden |  |  | 20.6.2025 - 14:57 |  |  |  | Küche -EG -Boden _MaP-20_25-06-20.jpg | Küche -EG -Boden _MaP-20_detail_25-06-20.jpg |  | - |  | Asbest | Asbest: Widerlegt
MaP-21 | Einzelprobe | VM-23 | Putz | Wand |  | Keller | UG | Wand |  |  | 20.6.2025 - 15:01 |  |  |  | Keller -UG -Wand _MaP-21_25-06-20.jpg | Keller -UG -Wand _MaP-21_detail_25-06-20.jpg |  | - |  | Asbest | Asbest: Widerlegt
MaP-22 | Einzelprobe | VM-25 | Plattenkleber | Boden |  | Waschküche / Gang | UG | Boden |  |  | 20.6.2025 - 15:05 |  |  |  | Waschküche - Gang -UG -Boden _MaP-22_25-06-20.jpg | Waschküche - Gang -UG -Boden _MaP-22_detail_25-06-20.jpg |  | - |  | Asbest | Asbest: Widerlegt
MaP-23 | Einzelprobe | VM-26 | Putz | Wand |  | Waschküche | UG | Wand |  |  | 20.6.2025 - 15:06 |  |  |  | Waschküche -UG -Wand _MaP-23_25-06-20.jpg | Waschküche -UG -Wand _MaP-23_detail_25-06-20.jpg |  | - |  | Asbest | Asbest: Widerlegt
MaP-24 | Einzelprobe | VM-27 | Plattenkleber | Wand |  | Dusche | UG | Wand |  |  | 20.6.2025 - 15:09 |  |  |  | Dusche -UG -Wand _MaP-24_25-06-20.jpg | Dusche -UG -Wand _MaP-24_detail_25-06-20.jpg |  | - |  | Asbest | Asbest: Widerlegt
MaP-25 | Einzelprobe | VM-28 | Plattenkleber | Boden |  | Dusche | UG | Boden |  |  | 20.6.2025 - 15:11 |  |  |  | Dusche -UG -Boden _MaP-25_25-06-20.jpg | Dusche -UG -Boden _MaP-25_detail_25-06-20.jpg |  | - |  | Asbest | Asbest: Widerlegt
MaP-26 | Einzelprobe | VM-29 | Plattenkleber | Wand |  | Küche | UG | Wand |  |  | 20.6.2025 - 15:13 |  |  |  | Küche -UG -Wand _MaP-26_25-06-20.jpg | Küche -UG -Wand _MaP-26_detail_25-06-20.jpg |  | - |  | Asbest | Asbest: Widerlegt
MaP-27 | Einzelprobe | VM-30 | Putz | Wand |  | Garage | UG | Wand |  |  | 20.6.2025 - 15:16 |  |  |  | Garage -UG -Wand _MaP-27_25-06-20.jpg | Garage -UG -Wand _MaP-27_detail_25-06-20.jpg |  | - |  | Asbest | Asbest: Widerlegt
MaP-28 | Einzelprobe | VM-32 | Putz | Wand |  | Fassade | UG - DG | Wand |  |  | 20.6.2025 - 15:18 |  |  |  | Fassade -UG - DG -Wand _MaP-28_25-06-20.jpg | Fassade -UG - DG -Wand _MaP-28_detail_25-06-20.jpg |  | - |  | Asbest | Asbest: Widerlegt
MaP-29 | Einzelprobe | VM-34 | Putz | Wand |  | Sockel | EG -UG | Wand |  |  | 20.6.2025 - 15:23 |  |  |  | Sockel -EG -UG -Wand _MaP-29_25-06-20.jpg | Sockel -EG -UG -Wand _MaP-29_detail_25-06-20.jpg |  | - |  | Asbest | Asbest: Widerlegt
MaP-30 | Einzelprobe | VM-35 | Putz | Wand |  | Tankraum | UG | Wand |  |  | 20.6.2025 - 15:25 |  |  |  | Tankraum -UG -Wand _MaP-30_25-06-20.jpg | Tankraum -UG -Wand _MaP-30_detail_25-06-20.jpg |  | - |  | Asbest | Asbest: Widerlegt
VB-1 | Visueller Befund | VM-1 | Faserzement | Decke |  | Estrich | DG | Unterdach |  |  | 20.6.2025 - 13:58 |  |  |  | Estrich -DG-Unterdach _VB-1_25-06-20.jpg | Estrich -DG-Unterdach _VB-1_detail_25-06-20.jpg |  | - |  | Asbest | Asbest: Widerlegt
VB-2 | Visueller Befund | VM-9 | Fensterkitt | Fensterflügel | [6 empty] | 20.6.2025 - 14:23 |  |  |  | VB-2_25-06-20.jpg | VB-2_detail_25-06-20.jpg |  | - |  | Asbest | Asbest: Ungeklärt
VB-3 | Visueller Befund | VM-24 | Faserzement | Elektrotableau |  | Waschküche | UG | Wand |  |  | 20.6.2025 - 15:02 |  |  |  | Waschküche -UG -Wand _VB-3_25-06-20.jpg | Waschküche -UG -Wand _VB-3_detail_25-06-20.jpg |  | - |  | Asbest | Asbest: Ungeklärt
VB-4 | Visueller Befund | VM-31 | Faserzement | Türblatt |  | Garage / Heizraum | UG | Türblätter |  |  | 20.6.2025 - 15:18 |  |  |  | Garage - Heizraum -UG -Türblät..._VB-4_25-06-20.jpg | Garage - Heizraum -UG -Türblät..._VB-4_detail_25-06-20.jpg |  | - |  | Asbest | Asbest: Ungeklärt
VB-5 | Visueller Befund | VM-33 | Faserzement | Elektrotableau |  | Heizraum | UG |  |  |  | 20.6.2025 - 15:18 |  |  |  | Heizraum -UG -_VB-5_25-06-20.jpg | Heizraum -UG -_VB-5_detail_25-06-20.jpg |  | - |  | Asbest | Asbest: Ungeklärt