## Report
Bezeichnung Befund | Art | Verdachtsmoment | Material | Zugehöriges Bauteil | Farbe | Gebäude/Bereich | Stockwerk/Ebene | Raum/Teilbereich | Bemerkung Probe/Befund | Bemerkung Verdachtsmoment | Erfassungszeitpunkt | Probenehmer | Überblick | Detail | Dateiname Überblick | Dateiname Detail | Menge | Einheit | Mischprobe | Verdacht | Einstufung | Angenommene Trefferwahrscheinlichkeit | Einheit | Aussagesicherheit | Einheit | Risikomenge | Einheit | Begründung | Ergebnis Analytik | Bewertung | Aufgabe | Referenzkarte | X-Koordinate | Y-Koordinate
MaP-1 | Einzelprobe | VM-2 | (elastische) Bodenbeläge | Boden |  | Gang / alle Schlafzimmer | EG | Boden |  |  | 23.6.2025 - 14:20 |  |  |  | Gang - alle Schla...-EG -Boden _MaP-1_25-06-23.jpg | Gang - alle Schla...-EG -Boden _MaP-1_detail_25-06-23.jpg |  | - |  | Asbest | Asbest: Widerlegt
MaP-2 | Einzelprobe | VM-3 | Plattenkleber | Wand |  | Küche | EG | Wand |  |  | 23.6.2025 - 14:25 |  |  |  | Küche -EG -Wand _MaP-2_25-06-23.jpg | Küche -EG -Wand _MaP-2_detail_25-06-23.jpg |  | - |  | Asbest | Asbest: Widerlegt
MaP-3 | Einzelprobe | VM-4 | Plattenkleber | Boden |  | Küche | EG | Boden |  |  | 23.6.2025 - 14:31 |  |  |  | Küche -EG -Boden _MaP-3_25-06-23.jpg | Küche -EG -Boden _MaP-3_detail_25-06-23.jpg |  | - |  | Asbest | Asbest: Widerlegt
MaP-4 | Einzelprobe | VM-6 | Plattenkleber | Wand |  | Bad | EG | Wand |  |  | 23.6.2025 - 14:39 |  |  |  | Bad -EG -Wand _MaP-4_25-06-23.jpg | Bad -EG -Wand _MaP-4_detail_25-06-23.jpg |  | - |  | Asbest | Asbest: Widerlegt
MaP-5 | Einzelprobe | VM-14 | Plattenkleber | Boden |  | Bad | EG | Boden |  |  | 23.6.2025 - 14:39 |  |  |  | Bad -EG -Boden _MaP-5_25-06-23.jpg | Bad -EG -Boden _MaP-5_detail_25-06-23.jpg |  | - |  | Asbest | Asbest: Widerlegt
MaP-6 | Einzelprobe | VM-7 | Putz | Wand |  | Esszimmer | EG | Kamin |  |  | 23.6.2025 - 14:43 |  |  |  | Esszimmer -EG -Kamin _MaP-6_25-06-23.jpg | Esszimmer -EG -Kamin _MaP-6_detail_25-06-23.jpg |  | - |  | Asbest | Asbest: Widerlegt
MaP-7 | Einzelprobe | VM-9 | Putz | Decke |  | Malerkeller | UG | Decke |  |  | 23.6.2025 - 15:06 |  |  |  | Malerkeller -UG -Decke _MaP-7_25-06-23.jpg | Malerkeller -UG -Decke _MaP-7_detail_25-06-23.jpg |  | - |  | Asbest | Asbest: Widerlegt
MaP-8 | Einzelprobe | VM-10 | Putz | Wand |  | Sanitärkeller | UG | Wand |  |  | 23.6.2025 - 15:11 |  |  |  | Sanitärkeller -UG -Wand _MaP-8_25-06-23.jpg | Sanitärkeller -UG -Wand _MaP-8_detail_25-06-23.jpg |  | - |  | Asbest | Asbest: Widerlegt
MaP-9 | Einzelprobe | VM-12 | Putz | Wand |  | Sockel | UG | Wand |  |  | 23.6.2025 - 15:16 |  |  |  | Sockel -UG -Wand _MaP-9_25-06-23.jpg | Sockel -UG -Wand _MaP-9_detail_25-06-23.jpg |  | - |  | Asbest | Asbest: Widerlegt
MaP-10 | Einzelprobe | VM-13 | Faserzement | Wand / Dach |  | Fassde + Gartenhaus | EG - DG | Wand / Dach |  |  | 23.6.2025 - 15:17 |  |  |  | Fassde + Gartenhaus -EG - DG -Wand - ..._MaP-10_25-06-23.jpg | Fassde + Gartenhaus -EG - DG -Wand - ..._MaP-10_detail_25-06-23.jpg | 50 | m² |  | Asbest | Asbest: Bestätigt | 80 | % | 81.608 | % | 7.3568 | m²
VB-1 | Visueller Befund | VM-1 | Faserzement / Schlacke | Decke / Boden |  | Estrich | DG | Decke / Boden |  |  | 23.6.2025 - 14:14 |  |  |  | Estrich -DG -Decke -..._VB-1_25-06-23.jpg | Estrich -DG -Decke -..._VB-1_detail_25-06-23.jpg |  | - |  | Asbest | Asbest: Widerlegt
VB-2 | Visueller Befund | VM-5 | Asbestkarton |  |  | Kinderzimmer | EG | Wandkasten |  |  | 23.6.2025 - 14:33 |  |  |  | Kinderzimmer -EG -Wandkas..._VB-2_25-06-23.jpg | Kinderzimmer -EG -Wandkas..._VB-2_detail_25-06-23.jpg |  | - |  | Asbest | Asbest: Ungeklärt
VB-3 | Visueller Befund | VM-8 | Fensterkitt | Fensterflügel |  | Ganzes Haus | Fensterkitt | Fensterflügel |  |  | 23.6.2025 - 14:46 |  |  |  | Ganzes Haus -Fenster...-Fenster..._VB-3_25-06-23.jpg | Ganzes Haus -Fenster...-Fenster..._VB-3_detail_25-06-23.jpg |  | - |  | Asbest | Asbest: Ungeklärt
VB-4 | Visueller Befund | VM-11 | Faserzement | Elektrotableau |  | Sanitärkeller | UG | Wand |  |  | 23.6.2025 - 15:13 |  |  |  | Sanitärkeller -UG -Wand _VB-4_25-06-23.jpg | Sanitärkeller -UG -Wand _VB-4_detail_25-06-23.jpg |  | - |  | Asbest | Asbest: Ungeklärt