## Report
Bezeichnung Befund | Art | Verdachtsmoment | Material | Zugehöriges Bauteil | Farbe | Gebäude/Bereich | Stockwerk/Ebene | Raum/Teilbereich | Bemerkung Probe/Befund | Bemerkung Verdachtsmoment | Erfassungszeitpunkt | Probenehmer | Überblick | Detail | Dateiname Überblick | Dateiname Detail | Menge | Einheit | Mischprobe | Verdacht | Einstufung | Angenommene Trefferwahrscheinlichkeit | Einheit | Aussagesicherheit | Einheit | Risikomenge | Einheit | Begründung | Ergebnis Analytik | Bewertung | Aufgabe | Referenzkarte | X-Koordinate | Y-Koordinate
MaP-1 | Einzelprobe | VM-1 | Fliesenkleber | Badezimmerwand |  | Badezimmer | DG |  |  |  | 01.7.2025 - 13:52 |  |  |  | Badezimmer-DG-_MaP-1_25-07-01.jpg | Badezimmer-DG-_MaP-1_detail_25-07-01.jpg |  | - |  | Asbest | Asbest: Widerlegt | [10 empty] | Screenshot_20250701-141949 | 888.9269 | 960.9441
MaP-2 | Einzelprobe | VM-2 | Fliesenkleber | Badezimmerboden |  | Badezimmer | DG |  |  |  | 01.7.2025 - 13:56 |  |  |  | Badezimmer-DG-_MaP-2_25-07-01.jpg | Badezimmer-DG-_MaP-2_detail_25-07-01.jpg |  | - |  | Asbest | Asbest: Widerlegt | [10 empty] | Screenshot_20250701-141949 | 870.1935 | 855.0074
MaP-3 | Einzelprobe | VM-3 | Verputz | Badezimmerwand |  | Badezimmer | DG |  |  |  | 01.7.2025 - 13:59 |  |  |  | Badezimmer-DG-_MaP-3_25-07-01.jpg | Badezimmer-DG-_MaP-3_detail_25-07-01.jpg |  | - |  | Asbest | Asbest: Widerlegt | [10 empty] | Screenshot_20250701-141949 | 987.0852 | 851.0111
MaP-4 | Einzelprobe | VM-4 | Verputz | Zimmerwand |  | Zimmer | DG |  |  |  | 01.7.2025 - 14:02 |  |  |  | Zimmer-DG-_MaP-4_25-07-01.jpg | Zimmer-DG-_MaP-4_detail_25-07-01.jpg |  | - |  | Asbest | Asbest: Widerlegt | [10 empty] | Screenshot_20250701-141949 | 104.9215 | 1124.6365
MaP-5 | Einzelprobe | VM-5 | Verputz | Wand |  | Gang | DG |  |  |  | 01.7.2025 - 14:03 |  |  |  | Gang-DG-_MaP-5_25-07-01.jpg | Gang-DG-_MaP-5_detail_25-07-01.jpg |  | - |  | Asbest | Asbest: Widerlegt | [10 empty] | Screenshot_20250701-141949 | 680.9405 | 1314.6275
MaP-6 | Einzelprobe | VM-6 | Teppichkleber | Boden |  | Zimmer | DG |  |  |  | 01.7.2025 - 14:05 |  |  |  | Zimmer-DG-_MaP-6_25-07-01.jpg | Zimmer-DG-_MaP-6_detail_25-07-01.jpg |  | - |  | Asbest | Asbest: Widerlegt | [10 empty] | Screenshot_20250701-141949 | 323.8448 | 505.5525
MaP-7 | Einzelprobe | VM-8 | Verputz | Wand |  | Küche | 1.OG |  |  |  | 01.7.2025 - 14:11 |  |  |  | Küche-1.OG-_MaP-7_25-07-01.jpg | Küche-1.OG-_MaP-7_detail_25-07-01.jpg |  | - |  | Asbest | Asbest: Widerlegt | [10 empty] | Screenshot_20250701-141922 | 413.3443 | 1038.9587
MaP-8 | Einzelprobe | VM-9 | Verputz | Decke |  | Küche | 1.OG |  |  |  | 01.7.2025 - 14:16 |  |  |  | Küche-1.OG-_MaP-8_25-07-01.jpg | Küche-1.OG-_MaP-8_detail_25-07-01.jpg |  | - |  | Asbest | Asbest: Widerlegt | [10 empty] | Screenshot_20250701-141922 | 245 | 1094
MaP-9 | Einzelprobe | VM-11 | Verputz | Wand |  | Wohnzimmer | 1.OG |  |  |  | 01.7.2025 - 14:22 |  |  |  | Wohnzimmer-1.OG-_MaP-9_25-07-01.jpg | Wohnzimmer-1.OG-_MaP-9_detail_25-07-01.jpg |  | - |  | Asbest | Asbest: Widerlegt | [10 empty] | Screenshot_20250701-141922 | 95.5931 | 570.7636
MaP-10 | Einzelprobe | VM-12 | Verputz | Decke |  | Wohnzimmer | 1.OG |  |  |  | 01.7.2025 - 14:23 |  |  |  | Wohnzimmer-1.OG-_MaP-10_25-07-01.jpg | Wohnzimmer-1.OG-_MaP-10_detail_25-07-01.jpg |  | - |  | Asbest | Asbest: Widerlegt | [10 empty] | Screenshot_20250701-141922 | 420 | 680
MaP-11 | Einzelprobe | VM-13 | Fliesenkleber | Boden u. Treppe |  | Gang | 1.OG bis UG |  |  |  | 01.7.2025 - 14:24 |  |  |  | Gang-1.OG bi...-_MaP-11_25-07-01.jpg | Gang-1.OG bi...-_MaP-11_detail_25-07-01.jpg |  | - |  | Asbest | Asbest: Widerlegt | [10 empty] | Screenshot_20250701-141922 | 544.9323 | 1233.0425
MaP-12 | Einzelprobe | VM-14 | Sockelkleber | Treppe u. Boden |  | Gang | 1.OG bis UG |  |  |  | 01.7.2025 - 14:29 |  |  |  | Gang-1.OG bi...-_MaP-12_25-07-01.jpg | Gang-1.OG bi...-_MaP-12_detail_25-07-01.jpg |  | - |  | Asbest | Asbest: Widerlegt | [10 empty] | Screenshot_20250701-141922 | 672.1952 | 1340.0907
MaP-13 | Einzelprobe | VM-16 | (elastische) Bodenbeläge | Boden |  | Keller | UG |  |  |  | 01.7.2025 - 14:34 |  |  |  | Keller-UG-_MaP-13_25-07-01.jpg | Keller-UG-_MaP-13_detail_25-07-01.jpg |  | - |  | Asbest | Asbest: Widerlegt | [10 empty] | Screenshot_20250701-141949 | 847.2148 | 1230.6593
MaP-14 | Einzelprobe | VM-17 | Verputz | Wand |  | Fassade | EG |  |  |  | 01.7.2025 - 14:46 |  |  |  | Fassade-EG-_MaP-14_25-07-01.jpg | Fassade-EG-_MaP-14_detail_25-07-01.jpg |  | - |  | Asbest | Asbest: Widerlegt | [10 empty] | Screenshot_20250701-141922 | 723.5837 | 271.2595
VB-1 | Visueller Befund | VM-7 | Steigzone | Steigzone |  | Dachgeschoss | Estrich |  |  |  | 01.7.2025 - 14:09 |  |  |  | Dachgeschoss-Estrich-_VB-1_25-07-01.jpg | Dachgeschoss-Estrich-_VB-1_detail_25-07-01.jpg |  | - |  | Divers | Divers: Ungeklärt | [10 empty] | Screenshot_20250701-141949 | 732.3213 | 990.8815
VB-2 | Visueller Befund | VM-10 | Platten | Boden |  | Wohnzimmer | 1.OG |  |  |  | 01.7.2025 - 14:20 |  |  |  | Wohnzimmer-1.OG-_VB-2_25-07-01.jpg | Wohnzimmer-1.OG-_VB-2_detail_25-07-01.jpg |  | - |  | Asbest | Asbest: Widerlegt | [10 empty] | Screenshot_20250701-141922 | 488 | 524
VB-3 | Visueller Befund | VM-15 |  |  |  | Badezimmer | EG |  |  |  | 01.7.2025 - 14:32 |  |  |  | Badezimmer-EG-_VB-3_25-07-01.jpg | Badezimmer-EG-_VB-3_detail_25-07-01.jpg |  | - |  | Asbest | Asbest: Widerlegt | [10 empty] | Screenshot_20250701-141922 | 858 | 1041