## Report
Bezeichnung Befund | Art | Verdachtsmoment | Material | Zugehöriges Bauteil | Farbe | Gebäude/Bereich | Stockwerk/Ebene | Raum/Teilbereich | Bemerkung Probe/Befund | Bemerkung Verdachtsmoment | Erfassungszeitpunkt | Probenehmer | Überblick | Detail | Dateiname Überblick | Dateiname Detail | Menge | Einheit | Mischprobe | Verdacht | Einstufung | Angenommene Trefferwahrscheinlichkeit | Einheit | Aussagesicherheit | Einheit | Risikomenge | Einheit | Begründung | Ergebnis Analytik | Bewertung | Aufgabe | Referenzkarte | X-Koordinate | Y-Koordinate
MaP-1 | Einzelprobe | VM-1 | Plattenkleber | Wand |  | Küche | OG | Wand |  |  | 30.6.2025 - 15:31 |  |  |  | Küche -OG -Wand _MaP-1_25-06-30.jpg | Küche -OG -Wand _MaP-1_detail_25-06-30.jpg |  | - |  | Asbest | Asbest: Widerlegt
MaP-2 | Einzelprobe | VM-2 | Plattenkleber | Wand |  | Bad | OG | Wand |  |  | 30.6.2025 - 15:32 |  |  |  | Bad -OG -Wand _MaP-2_25-06-30.jpg | Bad -OG -Wand _MaP-2_detail_25-06-30.jpg |  | - |  | Asbest | Asbest: Widerlegt
MaP-3 | Einzelprobe | VM-3 | Putz | Wand |  | Bad | OG | Wand |  |  | 30.6.2025 - 15:32 |  |  |  | Bad -OG -Wand _MaP-3_25-06-30.jpg | Bad -OG -Wand _MaP-3_detail_25-06-30.jpg |  | - |  | Asbest | Asbest: Widerlegt
MaP-4 | Einzelprobe | VM-5 | Putz | Wand |  | Garage | UG | Wand |  |  | 30.6.2025 - 15:40 |  |  |  | Garage -UG -Wand _MaP-4_25-06-30.jpg | Garage -UG -Wand _MaP-4_detail_25-06-30.jpg |  | - |  | Asbest | Asbest: Widerlegt
MaP-5 | Einzelprobe | VM-8 | Putz | Wand |  | Fasade | UG | Wand |  |  | 30.6.2025 - 15:46 |  |  |  | Fasade -UG -Wand _MaP-5_25-06-30.jpg | Fasade -UG -Wand _MaP-5_detail_25-06-30.jpg |  | - |  | Asbest | Asbest: Widerlegt
MaP-6 | Einzelprobe | VM-9 | Faserzement | Wand |  | Fassade | OG | Wand |  |  | 30.6.2025 - 15:46 |  |  |  | Fassade -OG -Wand _MaP-6_25-06-30.jpg | Fassade -OG -Wand _MaP-6_detail_25-06-30.jpg |  | - |  | Asbest | Asbest: Widerlegt
MaP-7 | Einzelprobe | VM-10 | Faserzement | Dach / Wand |  | Fassade | OG / DG | Dach |  |  | 30.6.2025 - 15:47 |  |  |  | Fassade -OG - DG -Dach _MaP-7_25-06-30.jpg | Fassade -OG - DG -Dach _MaP-7_detail_25-06-30.jpg | 90 | m² |  | Asbest | Asbest: Bestätigt | 80 | % | 81.19701 | % | 13.53815 | m²
VB-1 | Visueller Befund | VM-4 | Fensterkitt | Fensterflügel |  | Ganzes Haus | UG - DG | Fensterflügel |  |  | 30.6.2025 - 15:34 |  |  |  | Ganzes Haus -UG - DG -Fenster..._VB-1_25-06-30.jpg | Ganzes Haus -UG - DG -Fenster..._VB-1_detail_25-06-30.jpg |  | - |  | Asbest | Asbest: Ungeklärt
VB-2 | Visueller Befund | VM-6 | Faserzement | Abflussrohr | [6 empty] | 30.6.2025 - 15:40 |  |  |  | VB-2_25-06-30.jpg | VB-2_detail_25-06-30.jpg |  | - |  | Asbest | Asbest: Widerlegt
VB-3 | Visueller Befund | VM-7 | Faserzement / LAP | Elektotableau | [6 empty] | 30.6.2025 - 15:41 |  |  |  | VB-3_25-06-30.jpg | VB-3_detail_25-06-30.jpg |  | - |  | Asbest | Asbest: Ungeklärt