## Report
Bezeichnung Befund | Art | Verdachtsmoment | Material | Zugehöriges Bauteil | Farbe | Gebäude/Bereich | Stockwerk/Ebene | Raum/Teilbereich | Bemerkung Probe/Befund | Bemerkung Verdachtsmoment | Erfassungszeitpunkt | Probenehmer | Überblick | Detail | Dateiname Überblick | Dateiname Detail | Menge | Einheit | Mischprobe | Verdacht | Einstufung | Angenommene Trefferwahrscheinlichkeit | Einheit | Aussagesicherheit | Einheit | Risikomenge | Einheit | Begründung | Ergebnis Analytik | Bewertung | Aufgabe | Referenzkarte | X-Koordinate | Y-Koordinate
MaP-1 | Einzelprobe | VM-1 | kaschionvinyl | Badwand |  | Bad | EG |  |  |  | 01.7.2025 - 08:08 |  |  |  | Bad -EG-_MaP-1_25-07-01.jpg | Bad -EG-_MaP-1_detail_25-07-01.jpg | 16 | m² |  | Asbest | Asbest: Bestätigt
MaP-2 | Einzelprobe | VM-2 | Kaschionvinyl | Badwand |  | Bad | 1.OG |  |  |  | 01.7.2025 - 08:12 |  |  |  | Bad -1.OG-_MaP-2_25-07-01.jpg | Bad -1.OG-_MaP-2_detail_25-07-01.jpg |  | - |  | Asbest | Asbest: Bestätigt
MaP-3 | Einzelprobe | VM-3 | Teppichkleber | Bad Boden |  | Bad | 1.OG |  |  |  | 01.7.2025 - 08:17 |  |  |  | Bad -1.OG-_MaP-3_25-07-01.jpg | Bad -1.OG-_MaP-3_detail_25-07-01.jpg | 18 | m² |  | Asbest | Asbest: Widerlegt