## Report
Bezeichnung Befund | Art | Verdachtsmoment | Material | Zugehöriges Bauteil | Farbe | Gebäude/Bereich | Stockwerk/Ebene | Raum/Teilbereich | Bemerkung Probe/Befund | Bemerkung Verdachtsmoment | Erfassungszeitpunkt | Probenehmer | Überblick | Detail | Dateiname Überblick | Dateiname Detail | Menge | Einheit | Mischprobe | Verdacht | Einstufung | Angenommene Trefferwahrscheinlichkeit | Einheit | Aussagesicherheit | Einheit | Risikomenge | Einheit | Begründung | Ergebnis Analytik | Bewertung | Aufgabe | Referenzkarte | X-Koordinate | Y-Koordinate
MaP-1 | Einzelprobe | VM-1 | Putz | Decke |  | Garage | EG | Decke |  |  | 03.7.2025 - 09:19 |  |  |  | Garage -EG -Decke _MaP-1_25-07-03.jpg | Garage -EG -Decke _MaP-1_detail_25-07-03.jpg |  | - |  | Asbest | Asbest: Widerlegt
MaP-2 | Einzelprobe | VM-2 | Putz | Wand |  | Garage | EG | Wand |  |  | 03.7.2025 - 09:20 |  |  |  | Garage -EG -Wand _MaP-2_25-07-03.jpg | Garage -EG -Wand _MaP-2_detail_25-07-03.jpg |  | - |  | Asbest | Asbest: Widerlegt
MaP-3 | Einzelprobe | VM-3 | Putz | Decke |  | Eingang | EG | Decke |  |  | 03.7.2025 - 09:22 |  |  |  | Eingang -EG -Decke _MaP-3_25-07-03.jpg | Eingang -EG -Decke _MaP-3_detail_25-07-03.jpg |  | - |  | Asbest | Asbest: Widerlegt
MaP-4 | Einzelprobe | VM-4 | (elastische) Bodenbeläge | Boden |  | Küche | EG | Boden |  |  | 03.7.2025 - 09:24 |  |  |  | Küche -EG -Boden _MaP-4_25-07-03.jpg | Küche -EG -Boden _MaP-4_detail_25-07-03.jpg |  | - |  | Asbest | Asbest: Widerlegt
MaP-5 | Einzelprobe | VM-5 | Plattenkleber | Boden |  | Küche | EG | Boden |  |  | 03.7.2025 - 09:27 |  |  |  | Küche -EG -Boden _MaP-5_25-07-03.jpg | Küche -EG -Boden _MaP-5_detail_25-07-03.jpg |  | - |  | Asbest | Asbest: Widerlegt
MaP-6 | Einzelprobe | VM-6 | Putz | Wand |  | Küche | EG | Wand |  |  | 03.7.2025 - 09:31 |  |  |  | Küche -EG -Wand _MaP-6_25-07-03.jpg | Küche -EG -Wand _MaP-6_detail_25-07-03.jpg |  | - |  | Asbest | Asbest: Widerlegt
MaP-7 | Einzelprobe | VM-7 | Plattenkleber | Wand |  | Küche | EG | Wand |  |  | 03.7.2025 - 09:31 |  |  |  | Küche -EG -Wand _MaP-7_25-07-03.jpg | Küche -EG -Wand _MaP-7_detail_25-07-03.jpg |  | - |  | Asbest | Asbest: Widerlegt
MaP-8 | Einzelprobe | VM-8 | Putz | Decke |  | Küche | EG / OG | Decke |  |  | 03.7.2025 - 09:32 |  |  |  | Küche -EG - OG -Decke _MaP-8_25-07-03.jpg | Küche -EG - OG -Decke _MaP-8_detail_25-07-03.jpg |  | - |  | Asbest | Asbest: Widerlegt
MaP-9 | Einzelprobe | VM-10 | Plattenkleber | Wand |  | Bad | EG | Wand |  |  | 03.7.2025 - 09:39 |  |  |  | Bad -EG -Wand _MaP-9_25-07-03.jpg | Bad -EG -Wand _MaP-9_detail_25-07-03.jpg |  | - |  | Asbest | Asbest: Widerlegt
MaP-10 | Einzelprobe | VM-11 | Putz | Wand |  | Bad | EG | Wand |  |  | 03.7.2025 - 09:40 |  |  |  | Bad -EG -Wand _MaP-10_25-07-03.jpg | Bad -EG -Wand _MaP-10_detail_25-07-03.jpg |  | - |  | Asbest | Asbest: Widerlegt
MaP-11 | Einzelprobe | VM-12 | Putz | Decke |  | Bad | EG | Decke |  |  | 03.7.2025 - 09:40 |  |  |  | Bad -EG -Decke _MaP-11_25-07-03.jpg | Bad -EG -Decke _MaP-11_detail_25-07-03.jpg |  | - |  | Asbest | Asbest: Widerlegt
MaP-12 | Einzelprobe | VM-13 | Plattenkleber | Boden |  | Bad | EG | Boden |  |  | 03.7.2025 - 09:41 |  |  |  | Bad -EG -Boden _MaP-12_25-07-03.jpg | Bad -EG -Boden _MaP-12_detail_25-07-03.jpg |  | - |  | Asbest | Asbest: Widerlegt
MaP-13 | Einzelprobe | VM-14 | Putz | Wand |  | Wohnzimmer | EG | Wand |  |  | 03.7.2025 - 09:45 |  |  |  | Wohnzimmer -EG -Wand _MaP-13_25-07-03.jpg | Wohnzimmer -EG -Wand _MaP-13_detail_25-07-03.jpg |  | - |  | Asbest | Asbest: Widerlegt
MaP-14 | Einzelprobe | VM-16 | Putz | Wand |  | Zimmer bei Wohnzimmer | EG | Wand |  |  | 03.7.2025 - 09:46 |  |  |  | Zimmer bei Wohnzi...-EG -Wand _MaP-14_25-07-03.jpg | Zimmer bei Wohnzi...-EG -Wand _MaP-14_detail_25-07-03.jpg |  | - |  | Asbest | Asbest: Widerlegt
MaP-15 | Einzelprobe | VM-17 | (elastische) Bodenbeläge | Boden |  | Gang | OG | Boden |  |  | 03.7.2025 - 09:55 |  |  |  | Gang -OG -Boden _MaP-15_25-07-03.jpg | Gang -OG -Boden _MaP-15_detail_25-07-03.jpg |  | - |  | Asbest | Asbest: Widerlegt
MaP-16 | Einzelprobe | VM-18 | Klebstoffe | Boden |  | Treppenhaus / Schlafzimmer | OG | Boden |  |  | 03.7.2025 - 09:55 |  |  |  | Treppenhaus - Sch...-OG -Boden _MaP-16_25-07-03.jpg | Treppenhaus - Sch...-OG -Boden _MaP-16_detail_25-07-03.jpg |  | - |  | Asbest | Asbest: Widerlegt
MaP-17 | Einzelprobe | VM-19 | Putz | Wand |  | Gang | EG- DG | Kamin |  |  | 03.7.2025 - 09:56 |  |  |  | Gang -EG- DG -Kamin _MaP-17_25-07-03.jpg | Gang -EG- DG -Kamin _MaP-17_detail_25-07-03.jpg |  | - |  | Asbest | Asbest: Widerlegt
MaP-18 | Einzelprobe | VM-21 | Plattenkleber | Boden |  | Dusche | OG | Boden |  |  | 03.7.2025 - 10:05 |  |  |  | Dusche -OG -Boden _MaP-18_25-07-03.jpg | Dusche -OG -Boden _MaP-18_detail_25-07-03.jpg |  | - |  | Asbest | Asbest: Widerlegt
MaP-19 | Einzelprobe | VM-22 | Plattenkleber | Wand |  | Dusche | OG | Wand |  |  | 03.7.2025 - 10:05 |  |  |  | Dusche -OG -Wand _MaP-19_25-07-03.jpg | Dusche -OG -Wand _MaP-19_detail_25-07-03.jpg |  | - |  | Asbest | Asbest: Widerlegt
MaP-20 | Einzelprobe | VM-23 | Putz | Decke |  | Dusche | OG | Decke |  |  | 03.7.2025 - 10:06 |  |  |  | Dusche -OG -Decke _MaP-20_25-07-03.jpg | Dusche -OG -Decke _MaP-20_detail_25-07-03.jpg |  | - |  | Asbest | Asbest: Widerlegt
MaP-21 | Einzelprobe | VM-26 | Putz | Wand |  | Fassade | EG- DG | Wand |  |  | 03.7.2025 - 10:13 |  |  |  | Fassade -EG- DG -Wand _MaP-21_25-07-03.jpg | Fassade -EG- DG -Wand _MaP-21_detail_25-07-03.jpg |  | - |  | Asbest | Asbest: Widerlegt
MaP-22 | Einzelprobe | VM-27 | Anschlagkitt | Fensterrahmen |  | Fassade | EG- DG | Anschlagkitt |  |  | 03.7.2025 - 10:15 |  |  |  | Fassade -EG- DG -Anschla..._MaP-22_25-07-03.jpg | Fassade -EG- DG -Anschla..._MaP-22_detail_25-07-03.jpg |  | - |  | Asbest | Asbest: Widerlegt
VB-1 | Visueller Befund | VM-9 | Brandschutztüren, -tore | Kachelofen |  | Küche | EG | Kachelofen |  |  | 03.7.2025 - 09:33 |  |  |  | Küche -EG -Kachelo..._VB-1_25-07-03.jpg | Küche -EG -Kachelo..._VB-1_detail_25-07-03.jpg |  | - |  | Asbest | Asbest: Ungeklärt
VB-2 | Visueller Befund | VM-15 | Faserzement | Kachelofen |  | Wohnzimmer | EG | Kachelofen |  |  | 03.7.2025 - 09:45 |  |  |  | Wohnzimmer -EG -Kachelo..._VB-2_25-07-03.jpg | Wohnzimmer -EG -Kachelo..._VB-2_detail_25-07-03.jpg |  | - |  | Asbest | Asbest: Ungeklärt
VB-3 | Visueller Befund | VM-20 | Faserzement | Elektrotableau/ Faserzement |  | Gang | OG | Elektrotableau |  |  | 03.7.2025 - 10:01 |  |  |  | Gang -OG -Elektro..._VB-3_25-07-03.jpg | Gang -OG -Elektro..._VB-3_detail_25-07-03.jpg |  | - |  | Asbest | Asbest: Ungeklärt
VB-4 | Visueller Befund | VM-24 | Faserzement | Fallrohr |  | Wand | DG- UG | Fallrohr |  |  | 03.7.2025 - 10:09 |  |  |  | Wand -DG- UG -Fallrohr _VB-4_25-07-03.jpg | Wand -DG- UG -Fallrohr _VB-4_detail_25-07-03.jpg |  | - |  | Asbest | Asbest: Widerlegt
VB-5 | Visueller Befund | VM-25 | Febsterkitt | Fensterflügel |  | Fassade | EG- DG | Fensterflügel |  |  | 03.7.2025 - 10:12 |  |  |  | Fassade -EG- DG -Fenster..._VB-5_25-07-03.jpg | Fassade -EG- DG -Fenster..._VB-5_detail_25-07-03.jpg |  | - |  | Asbest | Asbest: Ungeklärt