## Report
Bezeichnung Befund | Art | Verdachtsmoment | Material | Zugehöriges Bauteil | Farbe | Gebäude/Bereich | Stockwerk/Ebene | Raum/Teilbereich | Bemerkung Probe/Befund | Bemerkung Verdachtsmoment | Erfassungszeitpunkt | Probenehmer | Überblick | Detail | Dateiname Überblick | Dateiname Detail | Menge | Einheit | Mischprobe | Verdacht | Einstufung | Angenommene Trefferwahrscheinlichkeit | Einheit | Aussagesicherheit | Einheit | Risikomenge | Einheit | Begründung | Ergebnis Analytik | Bewertung | Aufgabe | Referenzkarte | X-Koordinate | Y-Koordinate
MaP-1 | Einzelprobe | VM-1 | Putz | Wand |  | Gang / Treppenhaus | UG -EG | Wand |  |  | 11.7.2025 - 11:25 |  |  |  | Gang - Treppenhaus -UG -EG -Wand _MaP-1_25-07-11.jpg | Gang - Treppenhaus -UG -EG -Wand _MaP-1_detail_25-07-11.jpg |  | - |  | Asbest | Asbest: Widerlegt | [10 empty] | UG | 2178.624 | 1741.824
MaP-2 | Einzelprobe | VM-2 | Putz | Decke |  | Gang / Treppenhaus | UG -EG | Decke |  |  | 11.7.2025 - 11:26 |  |  |  | Gang - Treppenhaus -UG -EG -Decke _MaP-2_25-07-11.jpg | Gang - Treppenhaus -UG -EG -Decke _MaP-2_detail_25-07-11.jpg | 80 | m² |  | Asbest | Asbest: Bestätigt | 80 | % | 81.26991 | % | 11.98726 | m² |  |  |  |  | UG | 2307.6014 | 1830.1693
MaP-3 | Einzelprobe | VM-3 | Klebstoffe | Boden |  | Gang / Treppenhaus / Schlafzimmer | UG -EG | Boden |  |  | 11.7.2025 - 11:26 |  |  |  | Gang - Treppenhau...-UG -EG -Boden _MaP-3_25-07-11.jpg | Gang - Treppenhau...-UG -EG -Boden _MaP-3_detail_25-07-11.jpg |  | - |  | Asbest | Asbest: Widerlegt | [10 empty] | UG | 2372.16 | 2136.96
MaP-4 | Einzelprobe | VM-4 | (elastische) Bodenbeläge | Boden |  | Gang | UG | Boden |  |  | 11.7.2025 - 11:33 |  |  |  | Gang -UG -Boden _MaP-4_25-07-11.jpg | Gang -UG -Boden _MaP-4_detail_25-07-11.jpg |  | - |  | Asbest | Asbest: Widerlegt | [10 empty] | UG | 2385.6 | 2526.72
MaP-5 | Einzelprobe | VM-5 | Putz | Wand |  | Waschküche | UG | Wand |  |  | 11.7.2025 - 11:34 |  |  |  | Waschküche -UG -Wand _MaP-5_25-07-11.jpg | Waschküche -UG -Wand _MaP-5_detail_25-07-11.jpg |  | - |  | Asbest | Asbest: Widerlegt | [10 empty] | UG | 2149.0559 | 2136.96
MaP-6 | Einzelprobe | VM-7 | Putz | Wand |  | WC | UG | Wand |  |  | 11.7.2025 - 11:40 |  |  |  | WC -UG -Wand _MaP-6_25-07-11.jpg | WC -UG -Wand _MaP-6_detail_25-07-11.jpg |  | - |  | Asbest | Asbest: Widerlegt | [10 empty] | UG | 2425.92 | 1529.4719
MaP-7 | Einzelprobe | VM-8 | Plattenkleber | Wand |  | WC | UG | Wand |  |  | 11.7.2025 - 11:41 |  |  |  | WC -UG -Wand _MaP-7_25-07-11.jpg | WC -UG -Wand _MaP-7_detail_25-07-11.jpg | 18 | m² |  | Asbest | Asbest: Bestätigt | [10 empty] | UG | 2473.9457 | 1584.1933
MaP-8 | Einzelprobe | VM-10 | Plattenkleber | Wand |  | Küche | UG | Wand |  |  | 11.7.2025 - 11:43 |  |  |  | Küche -UG -Wand _MaP-8_25-07-11.jpg | Küche -UG -Wand _MaP-8_detail_25-07-11.jpg |  | - |  | Asbest | Asbest: Widerlegt | [10 empty] | UG | 2786.112 | 2435.328
MaP-9 | Einzelprobe | VM-11 | Plattenkleber | Boden |  | Küche | UG | Boden |  |  | 11.7.2025 - 11:46 |  |  |  | Küche -UG -Boden _MaP-9_25-07-11.jpg | Küche -UG -Boden _MaP-9_detail_25-07-11.jpg |  | - |  | Asbest | Asbest: Widerlegt | [10 empty] | UG | 2511.936 | 2489.0879
MaP-10 | Einzelprobe | VM-12 | Putz | Decke |  | Küche | UG | Decke |  |  | 11.7.2025 - 11:49 |  |  |  | Küche -UG -Decke _MaP-10_25-07-11.jpg | Küche -UG -Decke _MaP-10_detail_25-07-11.jpg |  | - |  | Asbest | Asbest: Widerlegt | [10 empty] | UG | 2514.6241 | 2454.144
MaP-11 | Einzelprobe | VM-13 | Putz | Wand |  | Heizungsraum | UG | Wand |  |  | 11.7.2025 - 11:55 |  |  |  | Heizungsraum -UG -Wand _MaP-11_25-07-11.jpg | Heizungsraum -UG -Wand _MaP-11_detail_25-07-11.jpg |  | - |  | Asbest | Asbest: Widerlegt | [10 empty] | UG | 2675.9041 | 2026.7521
MaP-12 | Einzelprobe | VM-15 | (elastische) Bodenbeläge | Boden |  | Technikraum | UG | Boden |  |  | 11.7.2025 - 11:59 |  |  |  | Technikraum -UG -Boden _MaP-12_25-07-11.jpg | Technikraum -UG -Boden _MaP-12_detail_25-07-11.jpg | 2 | m² |  | Asbest | Asbest: Bestätigt | 60 | % | 67.1282 | % | 0.3944616 | m² |  |  |  |  | UG | 2538.816 | 1889.664
MaP-13 | Einzelprobe | VM-17 | (elastische) Bodenbeläge | Boden |  | Dusche / Lavabo | UG | Boden |  |  | 11.7.2025 - 12:06 |  |  |  | Dusche - Lavabo -UG -Boden _MaP-13_25-07-11.jpg | Dusche - Lavabo -UG -Boden _MaP-13_detail_25-07-11.jpg | 5 | m² |  | Asbest | Asbest: Bestätigt | 60 | % | 64.46178 | % | 1.066147 | m² |  |  |  |  | UG | 2381.0198 | 2593.5843
MaP-14 | Einzelprobe | VM-18 | Plattenkleber | Wand |  | Dusche / Lavabo | UG | Wand |  |  | 11.7.2025 - 12:07 |  |  |  | Dusche - Lavabo -UG -Wand _MaP-14_25-07-11.jpg | Dusche - Lavabo -UG -Wand _MaP-14_detail_25-07-11.jpg | 10 | m² |  | Asbest | Asbest: Bestätigt | [10 empty] | UG | 2390.976 | 2604.672
MaP-15 | Einzelprobe | VM-19 | Putz | Wand |  | Dusche / Lavabo | UG | Wand |  |  | 11.7.2025 - 12:08 |  |  |  | Dusche - Lavabo -UG -Wand _MaP-15_25-07-11.jpg | Dusche - Lavabo -UG -Wand _MaP-15_detail_25-07-11.jpg |  | - |  | Asbest | Asbest: Widerlegt | [10 empty] | UG | 2345.28 | 2599.296
MaP-16 | Einzelprobe | VM-20 | Putz | Decke |  | Dusche / Lavabo | UG | Decke |  |  | 11.7.2025 - 12:08 |  |  |  | Dusche - Lavabo -UG -Decke _MaP-16_25-07-11.jpg | Dusche - Lavabo -UG -Decke _MaP-16_detail_25-07-11.jpg |  | - |  | Asbest | Asbest: Widerlegt | [10 empty] | UG | 2356.032 | 2642.304
MaP-17 | Einzelprobe | VM-22 | (elastische) Bodenbeläge | Boden |  | Küche | EG | Boden |  |  | 11.7.2025 - 12:15 |  |  |  | Küche -EG -Boden _MaP-17_25-07-11.jpg | Küche -EG -Boden _MaP-17_detail_25-07-11.jpg |  | - |  | Asbest | Asbest: Widerlegt | [10 empty] | EG | 1845.312 | 2381.5681
MaP-18 | Einzelprobe | VM-23 | Putz | Wand |  | Esszimmer / kleines Wohnzimmer | EG | Wand |  |  | 11.7.2025 - 12:19 |  |  |  | Esszimmer - klein...-EG -Wand _MaP-18_25-07-11.jpg | Esszimmer - klein...-EG -Wand _MaP-18_detail_25-07-11.jpg |  | - |  | Asbest | Asbest: Widerlegt | [10 empty] | EG | 1154.496 | 2826.346
MaP-19 | Einzelprobe | VM-24 | Putz | Wand |  | Kaminzimmer | EG | Wand |  |  | 11.7.2025 - 12:22 |  |  |  | Kaminzimmer -EG -Wand _MaP-19_25-07-11.jpg | Kaminzimmer -EG -Wand _MaP-19_detail_25-07-11.jpg |  | - |  | Asbest | Asbest: Widerlegt | [10 empty] | EG | 418.4929 | 1652.8899
MaP-20 | Einzelprobe | VM-26 | Putz | Wand |  | WC / Lavabo | EG | Wand |  |  | 11.7.2025 - 12:40 |  |  |  | WC - Lavabo -EG -Wand _MaP-20_25-07-11.jpg | WC - Lavabo -EG -Wand _MaP-20_detail_25-07-11.jpg |  | - |  | Asbest | Asbest: Widerlegt | [10 empty] | EG | 1278.144 | 1497.216
MaP-21 | Einzelprobe | VM-27 | Putz | Decke |  | WC / Lavabo | EG | Decke |  |  | 11.7.2025 - 12:41 |  |  |  | WC - Lavabo -EG -Decke _MaP-21_25-07-11.jpg | WC - Lavabo -EG -Decke _MaP-21_detail_25-07-11.jpg |  | - |  | Asbest | Asbest: Widerlegt | [10 empty] | EG | 1197.504 | 1473.0239
MaP-22 | Einzelprobe | VM-28 | Plattenkleber | Boden |  | WC / Lavabo / Gang | EG | Boden |  |  | 11.7.2025 - 12:42 |  |  |  | WC - Lavabo - Gang -EG -Boden _MaP-22_25-07-11.jpg | WC - Lavabo - Gang -EG -Boden _MaP-22_detail_25-07-11.jpg |  | - |  | Asbest | Asbest: Widerlegt | [10 empty] | EG | 1310.4 | 1505.28
MaP-23 | Einzelprobe | VM-29 | Plattenkleber | Wand |  | 2x Bad | OG | Wand |  |  | 11.7.2025 - 12:46 |  |  |  | 2x Bad -OG -Wand _MaP-23_25-07-11.jpg | 2x Bad -OG -Wand _MaP-23_detail_25-07-11.jpg | 30 | m² |  | Asbest | Asbest: Bestätigt | [10 empty] | OG | 1601.2403 | 2156.7007
MaP-24 | Einzelprobe | VM-30 | Plattenkleber | Boden |  | 2x Bad | OG | Boden |  |  | 11.7.2025 - 12:47 |  |  |  | 2x Bad -OG -Boden _MaP-24_25-07-11.jpg | 2x Bad -OG -Boden _MaP-24_detail_25-07-11.jpg |  | - |  | Asbest | Asbest: Widerlegt | [10 empty] | OG | 2131.2179 | 2073.3801
MaP-25 | Einzelprobe | VM-31 |  |  |  | Alle Schlafzimmer | OG | Boden |  |  | 11.7.2025 - 12:48 |  |  |  | Alle Schlafzimmer -OG -Boden _MaP-25_25-07-11.jpg | Alle Schlafzimmer -OG -Boden _MaP-25_detail_25-07-11.jpg |  | - |  | Asbest | Asbest: Widerlegt | [10 empty] | OG | 1552.3199 | 2787.4559
MaP-26 | Einzelprobe | VM-32 | Faserzement | Boden |  | Schlafzimmer | OG | Wand |  |  | 11.7.2025 - 12:52 |  |  |  | Schlafzimmer -OG -Wand _MaP-26_25-07-11.jpg | Schlafzimmer -OG -Wand _MaP-26_detail_25-07-11.jpg |  | - |  | Asbest | Asbest: Widerlegt | [10 empty] | OG | 2057.6639 | 3185.28
MaP-27 | Einzelprobe | VM-33 | Putz | Decke |  | Schlafzimmer | OG | Decke |  |  | 11.7.2025 - 12:53 |  |  |  | Schlafzimmer -OG -Decke _MaP-27_25-07-11.jpg | Schlafzimmer -OG -Decke _MaP-27_detail_25-07-11.jpg |  | - |  | Asbest | Asbest: Widerlegt | [10 empty] | OG | 1503.936 | 2771.3279
MaP-28 | Einzelprobe | VM-34 | Putz | Decke |  | Dusche | OG | Decke |  |  | 11.7.2025 - 13:00 |  |  |  | Dusche -OG -Decke _MaP-28_25-07-11.jpg | Dusche -OG -Decke _MaP-28_detail_25-07-11.jpg |  | - |  | Asbest | Asbest: Widerlegt | [10 empty] | OG | 1442.112 | 1059.0721
MaP-29 | Einzelprobe | VM-35 | Plattenkleber | Wand |  | Dusche | OG | Wand |  |  | 11.7.2025 - 13:01 |  |  |  | Dusche -OG -Wand _MaP-29_25-07-11.jpg | Dusche -OG -Wand _MaP-29_detail_25-07-11.jpg |  | - |  | Asbest | Asbest: Widerlegt | [10 empty] | OG | 1288.896 | 1042.944
MaP-30 | Einzelprobe | VM-36 | Leichtbauplatten | Decke |  | Dusche | OG | Decke |  |  | 11.7.2025 - 13:01 |  |  |  | Dusche -OG -Decke _MaP-30_25-07-11.jpg | Dusche -OG -Decke _MaP-30_detail_25-07-11.jpg |  | - |  | Asbest | Asbest: Widerlegt | [10 empty] | OG | 1509.312 | 1128.96
MaP-31 | Einzelprobe | VM-37 | Putz | Wand |  | Beide Wohzimmer | OG | Wand |  |  | 11.7.2025 - 13:05 |  |  |  | Beide Wohzimmer -OG -Wand _MaP-31_25-07-11.jpg | Beide Wohzimmer -OG -Wand _MaP-31_detail_25-07-11.jpg |  | - |  | Asbest | Asbest: Widerlegt | [10 empty] | OG | 445.5679 | 1804.1975
MaP-32 | Einzelprobe | VM-38 | Plattenkleber | Wand |  | Kaminzimmer | OG | Wand |  |  | 11.7.2025 - 13:08 |  |  |  | Kaminzimmer -OG -Wand _MaP-32_25-07-11.jpg | Kaminzimmer -OG -Wand _MaP-32_detail_25-07-11.jpg |  | - |  | Asbest | Asbest: Widerlegt | [10 empty] | OG | 468.9689 | 1615.021
MaP-33 | Einzelprobe | VM-39 | Putz | Wand |  | Treppenhaus | OG- DG | Wand |  |  | 11.7.2025 - 13:09 |  |  |  | Treppenhaus -OG- DG -Wand _MaP-33_25-07-11.jpg | Treppenhaus -OG- DG -Wand _MaP-33_detail_25-07-11.jpg | 180 | m² |  | Asbest | Asbest: Bestätigt | 80 | % | 80.8455 | % | 27.58249 | m² |  |  |  |  | 1. OG | 1866.8159 | 1438.08
MaP-34 | Einzelprobe | VM-40 | Anschlagkitt | Wand |  | Ganzes Haus | UG - DG | Wand |  |  | 11.7.2025 - 13:14 |  |  |  | Ganzes Haus -UG - DG -Wand _MaP-34_25-07-11.jpg | Ganzes Haus -UG - DG -Wand _MaP-34_detail_25-07-11.jpg | 20 | Stück |  | Asbest | Asbest: Bestätigt | [10 empty] | 1. OG | 696.2165 | 2496.9764
MaP-35 | Einzelprobe | VM-41 | Putz | Wand |  | Ganzes Haus | UG - DG | Kamin |  |  | 11.7.2025 - 13:20 |  |  |  | Ganzes Haus -UG - DG -Kamin _MaP-35_25-07-11.jpg | Ganzes Haus -UG - DG -Kamin _MaP-35_detail_25-07-11.jpg |  | - |  | Asbest | Asbest: Widerlegt | [10 empty] | 1. OG | 790.6842 | 1875.7449
MaP-36 | Einzelprobe | VM-43 | Putz | Decke |  | Gang | 1.OG | Decke |  |  | 11.7.2025 - 13:28 |  |  |  | Gang -1.OG -Decke _MaP-36_25-07-11.jpg | Gang -1.OG -Decke _MaP-36_detail_25-07-11.jpg |  | - |  | Asbest | Asbest: Widerlegt | [10 empty] | 1. OG | 1581.8879 | 1706.88
MaP-37 | Einzelprobe | VM-45 | Putz | Wand |  | Fassade | EG- DG | Wand |  |  | 11.7.2025 - 13:39 |  |  |  | Fassade -EG- DG -Wand _MaP-37_25-07-11.jpg | Fassade -EG- DG -Wand _MaP-37_detail_25-07-11.jpg |  | - |  | Asbest | Asbest: Widerlegt | [10 empty] | OG | 387.9342 | 2693.0057
VB-1 | Visueller Befund | VM-6 | Faserzement | Abflussrohr |  | Ganzes Haus | UG- DG | Wand |  |  | 11.7.2025 - 11:35 |  |  |  | Ganzes Haus -UG- DG-Wand _VB-1_25-07-11.jpg | Ganzes Haus -UG- DG-Wand _VB-1_detail_25-07-11.jpg |  | - |  | Asbest | Asbest: Widerlegt
VB-2 | Visueller Befund | VM-9 | Bremsbeläge | Lift |  | Küche / Esszimmer | UG-EG | Lift |  |  | 11.7.2025 - 11:42 |  |  |  | Küche - Esszimmer -UG-EG-Lift _VB-2_25-07-11.jpg | Küche - Esszimmer -UG-EG-Lift _VB-2_detail_25-07-11.jpg |  | - |  | Asbest | Asbest: Ungeklärt
VB-3 | Visueller Befund | VM-14 | Rohrummantellung | Heizungsrohr |  | Heizungsraum | UG | Rohreinführung |  |  | 11.7.2025 - 11:56 |  |  |  | Heizungsraum -UG -Rohrein..._VB-3_25-07-11.jpg | Heizungsraum -UG -Rohrein..._VB-3_detail_25-07-11.jpg |  | - |  | Asbest | Asbest: Ungeklärt | [10 empty] | UG
VB-4 | Visueller Befund | VM-16 | Faserzement | Elektrotableau |  | Technikraum | UG | Elektrotableau |  |  | 11.7.2025 - 12:00 |  |  |  | Technikraum -UG -Elektro..._VB-4_25-07-11.jpg | Technikraum -UG -Elektro..._VB-4_detail_25-07-11.jpg |  | - |  | Asbest | Asbest: Ungeklärt | [10 empty] | UG
VB-5 | Visueller Befund | VM-21 | Putz | Wand / Decke |  | Küche | EG | Wand / Decke |  |  | 11.7.2025 - 12:15 |  |  |  | Küche -EG -Wand - ..._VB-5_25-07-11.jpg | Küche -EG -Wand - ..._VB-5_detail_25-07-11.jpg |  | - |  | Asbest | Asbest: Widerlegt | [10 empty] | EG
VB-6 | Visueller Befund | VM-25 | Putz | Decke |  | Esszimmer / kleines Wohnzimmer | EG | Decke |  |  | 11.7.2025 - 12:22 |  |  |  | Esszimmer - klein...-EG -Decke _VB-6_25-07-11.jpg | Esszimmer - klein...-EG -Decke _VB-6_detail_25-07-11.jpg |  | - |  | Asbest | Asbest: Widerlegt | [10 empty] | EG
VB-7 | Visueller Befund | VM-42 | Putz | Wand / Decke |  | Dusche / WC | 1. OG | Wand / Decke |  |  | 11.7.2025 - 13:26 |  |  |  | Dusche - WC -1. OG -Wand - ..._VB-7_25-07-11.jpg | Dusche - WC -1. OG -Wand - ..._VB-7_detail_25-07-11.jpg |  | - |  | Asbest | Asbest: Widerlegt
VB-8 | Visueller Befund | VM-44 | Faserzement | Unterdach |  | Estrich | DG | Wand / Decke |  |  | 11.7.2025 - 13:32 |  |  |  | Estrich -DG -Wand - ..._VB-8_25-07-11.jpg | Estrich -DG -Wand - ..._VB-8_detail_25-07-11.jpg |  | - |  | Asbest | Asbest: Widerlegt