## Report
Bezeichnung Befund | Art | Verdachtsmoment | Material | Zugehöriges Bauteil | Farbe | Gebäude/Bereich | Stockwerk/Ebene | Raum/Teilbereich | Bemerkung Probe/Befund | Bemerkung Verdachtsmoment | Erfassungszeitpunkt | Probenehmer | Überblick | Detail | Dateiname Überblick | Dateiname Detail | Menge | Einheit | Mischprobe | Verdacht | Einstufung | Angenommene Trefferwahrscheinlichkeit | Einheit | Aussagesicherheit | Einheit | Risikomenge | Einheit | Begründung | Ergebnis Analytik | Bewertung | Aufgabe | Referenzkarte | X-Koordinate | Y-Koordinate
MaP-1 | Einzelprobe | VM-2 | Verputz | Wand |  | Gang | 1.OG |  |  |  | 15.7.2025 - 08:23 |  |  |  | Gang-1.OG-_MaP-1_25-07-15.jpg | Gang-1.OG-_MaP-1_detail_25-07-15.jpg |  | - |  | Asbest | Asbest: Widerlegt | [10 empty] | Screenshot_20250715-081908 | 529.5491 | 455.5759
MaP-2 | Einzelprobe | VM-3 | Verputz | Decke |  | Gang | 1.OG |  |  |  | 15.7.2025 - 08:31 |  |  |  | Gang-1.OG-_MaP-2_25-07-15.jpg | Gang-1.OG-_MaP-2_detail_25-07-15.jpg |  | - |  | Asbest | Asbest: Widerlegt | [10 empty] | Screenshot_20250715-081908 | 600.0759 | 461.5528
MaP-3 | Einzelprobe | VM-4 | Fliesenkleber | Wand |  | Gang | 1.OG |  |  |  | 15.7.2025 - 08:33 |  |  |  | Gang-1.OG-_MaP-3_25-07-15.jpg | Gang-1.OG-_MaP-3_detail_25-07-15.jpg |  | - |  | Asbest | Asbest: Widerlegt | [10 empty] | Screenshot_20250715-081908 | 744.2023 | 214.1111
MaP-4 | Einzelprobe | VM-5 | Fliesenkleber | Boden |  | Gang | 1.OG |  |  |  | 15.7.2025 - 08:34 |  |  |  | Gang-1.OG-_MaP-4_25-07-15.jpg | Gang-1.OG-_MaP-4_detail_25-07-15.jpg |  | - |  | Asbest | Asbest: Widerlegt | [10 empty] | Screenshot_20250715-081908 | 646.6954 | 277.4657
MaP-5 | Einzelprobe | VM-3 | Verputz | Decke |  | Gang | 1.OG |  |  |  | 15.7.2025 - 08:40 |  |  |  | Gang-1.OG-_MaP-5_25-07-15.jpg | Gang-1.OG-_MaP-5_detail_25-07-15.jpg |  | - |  | Asbest | Asbest: Widerlegt | [10 empty] | Screenshot_20250715-081908 | 834.3685 | 196.1806
MaP-6 | Einzelprobe | VM-6 | Teppichkleber | unter Laminat |  | Gang | 1.OG |  |  |  | 15.7.2025 - 08:42 |  |  |  | Gang-1.OG-_MaP-6_25-07-15.jpg | Gang-1.OG-_MaP-6_detail_25-07-15.jpg |  | - |  | Asbest | Asbest: Widerlegt | [10 empty] | Screenshot_20250715-081908 | 337.0944 | 697.0407
MaP-8 | Einzelprobe | VM-2 | Verputz | Wand |  | Treppenhaus | UG-DG |  |  |  | 15.7.2025 - 09:01 |  |  |  | Treppenhaus -UG-DG-_MaP-8_25-07-15.jpg | Treppenhaus -UG-DG-_MaP-8_detail_25-07-15.jpg |  | - |  | Asbest | Asbest: Widerlegt | [10 empty] | Screenshot_20250715-081908 | 1080.6148 | 434.0593
MaP-9 | Einzelprobe | VM-3 | Verputz | Decke |  | Treppenhaus | UG-DG |  |  |  | 15.7.2025 - 09:03 |  |  |  | Treppenhaus -UG-DG-_MaP-9_25-07-15.jpg | Treppenhaus -UG-DG-_MaP-9_detail_25-07-15.jpg |  | - |  | Asbest | Asbest: Widerlegt | [10 empty] | Screenshot_20250715-081908 | 986.1806 | 454.3806
MaP-10 | Einzelprobe | VM-5 | Fliesenkleber | Boden |  | Kellerboden | UG |  |  |  | 15.7.2025 - 09:07 |  |  |  | Kellerboden-UG-_MaP-10_25-07-15.jpg | Kellerboden-UG-_MaP-10_detail_25-07-15.jpg |  | - |  | Asbest | Asbest: Widerlegt | [10 empty] | Screenshot_20250715-090833 | 746.1667 | 471.4333
MaP-11 | Einzelprobe | VM-8 | Rohr Isolation | Heizungsrohre |  | Heizungsraum | UG |  |  |  | 15.7.2025 - 09:12 |  |  |  | Heizungsraum-UG-_MaP-11_25-07-15.jpg | Heizungsraum-UG-_MaP-11_detail_25-07-15.jpg |  | - |  | Asbest | Asbest: Widerlegt | [10 empty] | Screenshot_20250715-090833 | 856.4111 | 385.3889
MaP-12 | Einzelprobe | VM-12 | Fensterkitt |  |  | Kellerfenster | UG |  |  |  | 15.7.2025 - 09:21 |  |  |  | Kellerfenster-UG-_MaP-12_25-07-15.jpg | Kellerfenster-UG-_MaP-12_detail_25-07-15.jpg |  | - |  | Asbest | Asbest: Bestätigt
MaP-13 | Einzelprobe | VM-2 | Verputz | Wand |  | Fassade | EG-DG |  |  |  | 15.7.2025 - 09:25 |  |  |  | Fassade-EG-DG-_MaP-13_25-07-15.jpg | Fassade-EG-DG-_MaP-13_detail_25-07-15.jpg |  | - |  | Asbest | Asbest: Widerlegt
MaP-14 | Einzelprobe | VM-2 | Verputz | Wand |  | Wohnung | EG |  |  |  | 15.7.2025 - 09:39 |  |  |  | Wohnung-EG-_MaP-14_25-07-15.jpg | Wohnung-EG-_MaP-14_detail_25-07-15.jpg |  | - |  | Asbest | Asbest: Widerlegt | [10 empty] | Screenshot_20250715-094253 | 210.1556 | 517.1259
VB-1 | Visueller Befund | VM-14 | Holzschutzmittel | Konstruktions-, und Verkleidungsholz |  | Estrich | DG |  |  |  | 15.7.2025 - 08:17 |  |  |  | Estrich -DG-_VB-1_25-07-15.jpg | Estrich -DG-_VB-1_detail_25-07-15.jpg |  | - |  | Holzschutzmittel | Holzschutzmittel: Ungeklärt | [10 empty] | Screenshot_20250715-081908
VB-2 | Visueller Befund | VM-15 | Tankanstrich | Öltank |  | Tank | EG |  |  |  | 15.7.2025 - 08:56 |  |  |  | Tank-EG-_VB-2_25-07-15.jpg | Tank-EG-_VB-2_detail_25-07-15.jpg |  | - |  | PCB | PCB: Ungeklärt
VB-3 | Visueller Befund | VM-7 | Heizung |  |  | Heizungsraum | UG |  |  |  | 15.7.2025 - 09:09 |  |  |  | Heizungsraum-UG-_VB-3_25-07-15.jpg | Heizungsraum-UG-_VB-3_detail_25-07-15.jpg |  | - |  | Asbest | Asbest: Widerlegt | [10 empty] | Screenshot_20250715-090833 | 606.3444 | 300.6889
VB-4 | Visueller Befund | VM-9 | Faserzement | Fallrohre |  | ganzes Gebäude | DG-UG |  |  |  | 15.7.2025 - 09:15 |  |  |  | ganzes Gebäude-DG-UG-_VB-4_25-07-15.jpg | ganzes Gebäude-DG-UG-_VB-4_detail_25-07-15.jpg |  | - |  | Asbest | Asbest: Bestätigt
VB-5 | Visueller Befund | VM-10 | Faserzement | Elektrotableau |  | Gang | UG |  |  |  | 15.7.2025 - 09:17 |  |  |  | Gang-UG-_VB-5_25-07-15.jpg | Gang-UG-_VB-5_detail_25-07-15.jpg |  | - |  | Asbest | Asbest: Bestätigt | [10 empty] | Screenshot_20250715-090833 | 957.2444 | 577.6444
VB-6 | Visueller Befund | VM-11 | Faserzement | Kellertür |  | Gang | UG |  |  |  | 15.7.2025 - 09:21 |  |  |  | Gang-UG-_VB-6_25-07-15.jpg | Gang-UG-_VB-6_detail_25-07-15.jpg |  | - |  | Asbest | Asbest: Bestätigt | [10 empty] | Screenshot_20250715-090833 | 1269.1556 | 577.6444
VB-7 | Visueller Befund | VM-13 | Umbau nach 1990 |  |  | Boden | EG |  |  |  | 15.7.2025 - 09:43 |  |  |  | Boden -EG-_VB-7_25-07-15.jpg | Boden -EG-_VB-7_detail_25-07-15.jpg |  | - |  | Asbest | Asbest: Widerlegt | [10 empty] | Screenshot_20250715-094253 | 661.9185 | 544.2889
VB-8 | Visueller Befund | VM-13 | Umbau nach 1990 |  |  | Bad | EG |  | Nach 1990 |  | 15.7.2025 - 09:44 |  |  |  | Bad-EG-_VB-8_25-07-15.jpg | Bad-EG-_VB-8_detail_25-07-15.jpg |  | - |  | Asbest | Asbest: Widerlegt | [10 empty] | Screenshot_20250715-094253 | 997.8815 | 274.0889
VB-9 | Visueller Befund | VM-13 | Umbau nach 1990 |  |  | Küche | EG |  |  |  | 15.7.2025 - 09:46 |  |  |  | Küche-EG-_VB-9_25-07-15.jpg | Küche-EG-_VB-9_detail_25-07-15.jpg |  | - |  | Asbest | Asbest: Widerlegt | [10 empty] | Screenshot_20250715-094253 | 727.3956 | 307.9878
VB-10 | Visueller Befund | VM-16 | divers | Steigzone |  | Steigzone | UG-DG |  |  |  | 24.7.2025 - 12:12 | [6 empty] | - |  | Divers | Divers: Ungeklärt