## Report
Bezeichnung Befund | Art | Verdachtsmoment | Material | Zugehöriges Bauteil | Farbe | Gebäude/Bereich | Stockwerk/Ebene | Raum/Teilbereich | Bemerkung Probe/Befund | Bemerkung Verdachtsmoment | Erfassungszeitpunkt | Probenehmer | Überblick | Detail | Dateiname Überblick | Dateiname Detail | Menge | Einheit | Mischprobe | Verdacht | Einstufung | Angenommene Trefferwahrscheinlichkeit | Einheit | Aussagesicherheit | Einheit | Risikomenge | Einheit | Begründung | Ergebnis Analytik | Bewertung | Aufgabe | Referenzkarte | X-Koordinate | Y-Koordinate
MaP-1 | Einzelprobe | VM-2 | Putz | Wand |  | Schlafzimmer | OG | Wand |  |  | 02.12.2024 - 11:08 |  |  |  | Schlafzimmer -OG-Wand _MaP-1_24-12-02.jpg | Schlafzimmer -OG-Wand _MaP-1_detail_24-12-02.jpg |  | - |  | Asbest | Asbest: Widerlegt | [10 empty] | OG | 2613.9782 | 467.2645
MaP-2 | Einzelprobe | VM-3 | Plattenkleber | Boden |  | Bad | OG | Boden |  |  | 02.12.2024 - 11:09 |  |  |  | Bad -OG-Boden _MaP-2_24-12-02.jpg | Bad -OG-Boden _MaP-2_detail_24-12-02.jpg | 3 | m² |  | Asbest | Asbest: Bestätigt | [10 empty] | OG | 2062.5921 | 1576.512
MaP-3 | Einzelprobe | VM-4 | Plattenkleber | Wand |  | Bad | OG | Wand |  |  | 02.12.2024 - 11:10 |  |  |  | Bad -OG-Wand _MaP-3_24-12-02.jpg | Bad -OG-Wand _MaP-3_detail_24-12-02.jpg | 10 | m² |  | Asbest | Asbest: Bestätigt | [10 empty] | OG | 2306.304 | 1443.9039
MaP-4 | Einzelprobe | VM-5 | Putz | Wand |  | Bad | OG | Wand |  |  | 02.12.2024 - 11:11 |  |  |  | Bad -OG-Wand _MaP-4_24-12-02.jpg | Bad -OG-Wand _MaP-4_detail_24-12-02.jpg |  | - |  | Asbest | Asbest: Widerlegt | [10 empty] | OG | 1929.984 | 1329.2162
MaP-5 | Einzelprobe | VM-6 | Putz | Wand |  | Küche | OG | Wand |  |  | 02.12.2024 - 11:12 |  |  |  | Küche -OG-Wand _MaP-5_24-12-02.jpg | Küche -OG-Wand _MaP-5_detail_24-12-02.jpg |  | - |  | Asbest | Asbest: Widerlegt | [10 empty] | OG | 797.4397 | 1680.4479
MaP-6 | Einzelprobe | VM-7 | Plattenkleber | Wand | rot | Küche | OG | Wand |  |  | 02.12.2024 - 11:13 |  |  |  | Küche -OG-Wand _MaP-6_24-12-02.jpg | Küche -OG-Wand _MaP-6_detail_24-12-02.jpg | 2 | m² |  | Asbest | Asbest: Bestätigt | [10 empty] | OG | 1312.6239 | 1790.8214
MaP-7 | Einzelprobe | VM-8 | Plattenkleber | Boden |  | Küche | OG | Boden |  |  | 02.12.2024 - 11:14 |  |  |  | Küche -OG-Boden _MaP-7_24-12-02.jpg | Küche -OG-Boden _MaP-7_detail_24-12-02.jpg |  | - |  | Asbest | Asbest: Widerlegt | [10 empty] | OG | 1510.656 | 1433.1519
MaP-8 | Einzelprobe | VM-9 | Putz | Wand |  | Treppenhaus / Gang | OG / EG / UG | Wand |  |  | 02.12.2024 - 11:15 |  |  |  | Treppenhaus - Gang -OG - EG...-Wand _MaP-8_24-12-02.jpg | Treppenhaus - Gang -OG - EG...-Wand _MaP-8_detail_24-12-02.jpg |  | - |  | Asbest | Asbest: Widerlegt | [10 empty] | OG | 2220.2882 | 820.2881
MaP-9 | Einzelprobe | VM-10 | Putz | Decke |  | Treppenhaus / Gang | OG / EG / UG | Decke |  |  | 02.12.2024 - 11:17 |  |  |  | Treppenhaus - Gang -OG - EG...-Decke _MaP-9_24-12-02.jpg | Treppenhaus - Gang -OG - EG...-Decke _MaP-9_detail_24-12-02.jpg |  | - |  | Asbest | Asbest: Widerlegt | [10 empty] | OG | 1829.6321 | 770.1118
MaP-10 | Einzelprobe | VM-11 | Putz | Wand |  | Küche | EG | Wand |  |  | 02.12.2024 - 11:56 |  |  |  | Küche -EG-Wand _MaP-10_24-12-02.jpg | Küche -EG-Wand _MaP-10_detail_24-12-02.jpg |  | - |  | Asbest | Asbest: Widerlegt | [10 empty] | EG | 1308.1846 | 323.0082
MaP-11 | Einzelprobe | VM-12 | Putz | Decke |  | Küche | EG | Decke |  |  | 02.12.2024 - 11:57 |  |  |  | Küche -EG-Decke _MaP-11_24-12-02.jpg | Küche -EG-Decke _MaP-11_detail_24-12-02.jpg |  | - |  | Asbest | Asbest: Widerlegt | [10 empty] | EG | 796.1395 | 706.7857
MaP-12 | Einzelprobe | VM-13 | Plattenkleber | Wand |  | Küche | EG | Wand |  |  | 02.12.2024 - 11:58 |  |  |  | Küche -EG-Wand _MaP-12_24-12-02.jpg | Küche -EG-Wand _MaP-12_detail_24-12-02.jpg | 5 | m |  | Asbest | Asbest: Bestätigt | [10 empty] | EG | 317.1492 | 315.3921
MaP-13 | Einzelprobe | VM-14 | Plattenkleber | Boden |  | Küche | EG | Boden |  |  | 02.12.2024 - 11:59 |  |  |  | Küche -EG-Boden _MaP-13_24-12-02.jpg | Küche -EG-Boden _MaP-13_detail_24-12-02.jpg | 12 | m |  | Asbest | Asbest: Bestätigt | [10 empty] | EG | 1453.7583 | 1101.228
MaP-14 | Einzelprobe | VM-15 | Plattenkleber | Boden |  | Treppenhaus / Gang | EG / UG | Boden |  |  | 02.12.2024 - 12:00 |  |  |  | Treppenhaus - Gang - EG - UG -Boden _MaP-14_24-12-02.jpg | Treppenhaus - Gang - EG - UG -Boden _MaP-14_detail_24-12-02.jpg |  | - |  | Asbest | Asbest: Widerlegt | [10 empty] | EG | 1854.72 | 949.3121
MaP-16 | Einzelprobe | VM-16 | Plattenkleber | Wand |  | Bad | EG | Wand |  |  | 02.12.2024 - 12:01 |  |  |  | Bad -EG -Wand _MaP-16_24-12-02.jpg | Bad -EG -Wand _MaP-16_detail_24-12-02.jpg | 25 | m² |  | Asbest | Asbest: Bestätigt | [10 empty] | EG | 2499.84 | 859.7119
MaP-17 | Einzelprobe | VM-17 | Putz | Decke |  | Bad | EG | Decke |  |  | 02.12.2024 - 12:01 |  |  |  | Bad -EG -Decke _MaP-17_24-12-02.jpg | Bad -EG -Decke _MaP-17_detail_24-12-02.jpg |  | - |  | Asbest | Asbest: Widerlegt | [10 empty] | EG | 2937.0881 | 641.088
MaP-15 | Einzelprobe | VM-18 | Plattenkleber | Boden |  | Bad | EG | Boden |  |  | 02.12.2024 - 12:02 |  |  |  | Bad -EG -Boden _MaP-15_24-12-02.jpg | Bad -EG -Boden _MaP-15_detail_24-12-02.jpg | 26 | m |  | Asbest | Asbest: Widerlegt | [10 empty] | EG | 2944.2559 | 659.0079
MaP-18 | Einzelprobe | VM-19 | Plattenkleber | Boden |  | WC | EG | Boden |  |  | 02.12.2024 - 12:04 |  |  |  | WC-EG-Boden _MaP-18_24-12-02.jpg | WC-EG-Boden _MaP-18_detail_24-12-02.jpg | 2 | m² |  | Asbest | Asbest: Bestätigt | [10 empty] | EG | 2295.552 | 565.824
MaP-19 | Einzelprobe | VM-20 | Plattenkleber | Wand |  | WC | EG | Wand |  |  | 02.12.2024 - 12:05 |  |  |  | WC-EG-Wand _MaP-19_24-12-02.jpg | WC-EG-Wand _MaP-19_detail_24-12-02.jpg | 7 | m² |  | Asbest | Asbest: Bestätigt | [10 empty] | EG | 2417.4079 | 469.056
MaP-20 | Einzelprobe | VM-21 | Putz | Wand |  | WC | EG | Wand |  |  | 02.12.2024 - 12:06 |  |  |  | WC-EG-Wand _MaP-20_24-12-02.jpg | WC-EG-Wand _MaP-20_detail_24-12-02.jpg |  | - |  | Asbest | Asbest: Widerlegt | [10 empty] | EG | 2198.784 | 504.8959
MaP-21 | Einzelprobe | VM-22 | Putz | Wand |  | Wohnzimmer | EG | Wand |  |  | 02.12.2024 - 12:07 |  |  |  | Wohnzimmer -EG -Wand _MaP-21_24-12-02.jpg | Wohnzimmer -EG -Wand _MaP-21_detail_24-12-02.jpg |  | - |  | Asbest | Asbest: Widerlegt | [10 empty] | EG | 1048.3202 | 1236.0319
MaP-22 | Einzelprobe | VM-23 | Plattenkleber | Wand |  | Garage | UG | Wand |  |  | 02.12.2024 - 12:27 |  |  |  | Garage -UG-Wand _MaP-22_24-12-02.jpg | Garage -UG-Wand _MaP-22_detail_24-12-02.jpg | 4 | m² |  | Asbest | Asbest: Bestätigt | [10 empty] | UG | 1788.1358 | 1171.5201
MaP-23 | Einzelprobe | VM-24 | Putz | Wand |  | Garage | UG | Wand |  |  | 02.12.2024 - 12:28 |  |  |  | Garage -UG-Wand _MaP-23_24-12-02.jpg | Garage -UG-Wand _MaP-23_detail_24-12-02.jpg |  | - |  | Asbest | Asbest: Widerlegt | [10 empty] | UG | 983.8082 | 1522.752
MaP-24 | Einzelprobe | VM-25 | Cushionvinyl | Boden |  | Gang | EG | Boden |  |  | 02.12.2024 - 12:28 |  |  |  | Gang -EG -Boden _MaP-24_24-12-02.jpg | Gang -EG -Boden _MaP-24_detail_24-12-02.jpg |  | - |  | Asbest | Asbest: Widerlegt | [10 empty] | UG | 2564.352 | 1985.088
MaP-25 | Einzelprobe | VM-26 | Putz | Wand |  | Gang | EG | Wand |  |  | 02.12.2024 - 12:29 |  |  |  | Gang -EG -Wand _MaP-25_24-12-02.jpg | Gang -EG -Wand _MaP-25_detail_24-12-02.jpg |  | - |  | Asbest | Asbest: Widerlegt | [10 empty] | UG | 2729.2159 | 1300.5441
MaP-26 | Einzelprobe | VM-27 | Putz | Wand |  | Heizraum | EG | Wand |  |  | 02.12.2024 - 12:30 |  |  |  | Heizraum -EG-Wand _MaP-26_24-12-02.jpg | Heizraum -EG-Wand _MaP-26_detail_24-12-02.jpg |  | - |  | Asbest | Asbest: Widerlegt | [10 empty] | UG | 3280.1584 | 1527.8567
MaP-27 | Einzelprobe | VM-32 | Putz | Fassade |  | Fassade | OG | Wand |  |  | 02.12.2024 - 12:44 |  |  |  | Fassade -OG -Wand _MaP-27_24-12-02.jpg | Fassade -OG -Wand _MaP-27_detail_24-12-02.jpg |  | - |  | Asbest | Asbest: Widerlegt | [10 empty] | EG | 696.8588 | 232.9601
VB-1 | Visueller Befund | VM-28 | Heizung | Flanschdichtingen |  | Heizraum | EG | Heizung |  |  | 02.12.2024 - 12:33 |  |  |  | Heizraum -EG-Heizung _VB-1_24-12-02.jpg | Heizraum -EG-Heizung _VB-1_detail_24-12-02.jpg |  | - |  | Asbest | Asbest: Bestätigt | [10 empty] | UG | 3026.688 | 1046.0801
VB-2 | Visueller Befund | VM-29 | Asbestummantellung | Wand |  | Heizraum | EG | Wand |  |  | 02.12.2024 - 12:34 |  |  |  | Heizraum -EG-Wand _VB-2_24-12-02.jpg | Heizraum -EG-Wand _VB-2_detail_24-12-02.jpg |  | - |  | Asbest | Asbest: Bestätigt | [10 empty] | UG | 3266.8161 | 1232.448
VB-3 | Visueller Befund | VM-30 | Elektotableau | Wand |  | Gang | EG | Wand |  |  | 02.12.2024 - 12:34 |  |  |  | Gang -EG -Wand _VB-3_24-12-02.jpg | Gang -EG -Wand _VB-3_detail_24-12-02.jpg |  | - |  | Asbest | Asbest: Bestätigt | [10 empty] | UG | 2765.0559 | 2128.4479
VB-4 | Visueller Befund | VM-31 | Dichtungen | Öltank |  | Tankraum | EG | Tank |  |  | 02.12.2024 - 12:37 |  |  |  | Tankraum -EG-Tank _VB-4_24-12-02.jpg | Tankraum -EG-Tank _VB-4_detail_24-12-02.jpg |  | - |  | Asbest | Asbest: Bestätigt | [10 empty] | UG | 2671.872 | 551.04