## Report
Bezeichnung Befund | Art | Verdachtsmoment | Material | Zugehöriges Bauteil | Farbe | Gebäude/Bereich | Stockwerk/Ebene | Raum/Teilbereich | Bemerkung Probe/Befund | Bemerkung Verdachtsmoment | Erfassungszeitpunkt | Probenehmer | Überblick | Detail | Dateiname Überblick | Dateiname Detail | Menge | Einheit | Mischprobe | Verdacht | Einstufung | Angenommene Trefferwahrscheinlichkeit | Einheit | Aussagesicherheit | Einheit | Risikomenge | Einheit | Begründung | Ergebnis Analytik | Bewertung | Aufgabe | Referenzkarte | X-Koordinate | Y-Koordinate
MaP-1 | Einzelprobe | VM-2 | Verputz | Wand |  | Wohnzimmer | 1.OG |  |  |  | 16.7.2025 - 17:27 |  |  |  | Wohnzimmer -1.OG-_MaP-1_25-07-16.jpg | Wohnzimmer -1.OG-_MaP-1_detail_25-07-16.jpg |  | - |  | Asbest | Asbest: Widerlegt
MaP-2 | Einzelprobe | VM-2 | Verputz | Wand |  | Wohnzimmer | 1.OG |  |  |  | 16.7.2025 - 17:28 |  |  |  | Wohnzimmer -1.OG-_MaP-2_25-07-16.jpg | Wohnzimmer -1.OG-_MaP-2_detail_25-07-16.jpg |  | - |  | Asbest | Asbest: Widerlegt
MaP-3 | Einzelprobe | VM-3 | Verputz | Küche |  | Wohnzimmer | 1.OG |  |  |  | 16.7.2025 - 17:28 |  |  |  | Wohnzimmer -1.OG-_MaP-3_25-07-16.jpg | Wohnzimmer -1.OG-_MaP-3_detail_25-07-16.jpg |  | - |  | Asbest | Asbest: Widerlegt
MaP-4 | Einzelprobe | VM-4 | Fliesenkleber | Küchenrückwand |  | Küche | 1.OG |  |  |  | 16.7.2025 - 17:29 |  |  |  | Küche-1.OG-_MaP-4_25-07-16.jpg | Küche-1.OG-_MaP-4_detail_25-07-16.jpg |  | - |  | Asbest | Asbest: Bestätigt
MaP-5 | Einzelprobe | VM-2 | Verputz | Wand |  | Fassade | 1.OG |  |  |  | 16.7.2025 - 17:30 |  |  |  | Fassade-1.OG-_MaP-5_25-07-16.jpg | Fassade-1.OG-_MaP-5_detail_25-07-16.jpg |  | - |  | Asbest | Asbest: Widerlegt
MaP-6 | Einzelprobe | VM-5 | Plattenkleber | Fenstersims |  | Balkon | 1.OG |  |  |  | 16.7.2025 - 17:31 |  |  |  | Balkon-1.OG-_MaP-6_25-07-16.jpg | Balkon-1.OG-_MaP-6_detail_25-07-16.jpg |  | - |  | Asbest | Asbest: Widerlegt
VB-1 | Visueller Befund | VM-1 | LAP | Cheminée |  | Wohnzimmer | 1.OG |  |  |  | 16.7.2025 - 16:59 |  |  |  | Wohnzimmer -1.OG-_VB-1_25-07-16.jpg | Wohnzimmer -1.OG-_VB-1_detail_25-07-16.jpg |  | - |  | Asbest | Asbest: Bestätigt
VB-2 | Visueller Befund | VM-7 | LAP | Herd |  | Küche | 1.OG |  |  |  | 16.7.2025 - 17:26 |  |  |  | Küche-1.OG-_VB-2_25-07-16.jpg | Küche-1.OG-_VB-2_detail_25-07-16.jpg |  | - |  | Asbest | Asbest: Ungeklärt
VB-3 | Visueller Befund | VM-8 | Antidröhnbeschichtung | Lavabo |  | Küche | 1.OG |  |  |  | 16.7.2025 - 17:26 |  |  |  | Küche-1.OG-_VB-3_25-07-16.jpg | Küche-1.OG-_VB-3_detail_25-07-16.jpg |  | - |  | Asbest | Asbest: Ungeklärt
VB-4 | Visueller Befund | VM-6 | Fanster- und Anschlagkitt | Fenster und Rahmen |  | alle Fenster | 1.OG |  |  |  | 16.7.2025 - 17:37 |  |  |  | alle Fenster-1.OG-_VB-4_25-07-16.jpg | alle Fenster-1.OG-_VB-4_detail_25-07-16.jpg |  | - |  | Asbest | Asbest: Widerlegt