## Report
Bezeichnung Befund | Art | Verdachtsmoment | Material | Zugehöriges Bauteil | Farbe | Gebäude/Bereich | Stockwerk/Ebene | Raum/Teilbereich | Bemerkung Probe/Befund | Bemerkung Verdachtsmoment | Erfassungszeitpunkt | Probenehmer | Überblick | Detail | Dateiname Überblick | Dateiname Detail | Menge | Einheit | Mischprobe | Verdacht | Einstufung | Angenommene Trefferwahrscheinlichkeit | Einheit | Aussagesicherheit | Einheit | Risikomenge | Einheit | Begründung | Ergebnis Analytik | Bewertung | Aufgabe | Referenzkarte | X-Koordinate | Y-Koordinate
MaP-1 | Einzelprobe | VM-1 | Faserzement | Unterdach |  | Estrich | DG | Unterdach |  |  | 15.7.2025 - 15:16 |  |  |  | Estrich -DG -Unterdach _MaP-1_25-07-15.jpg | Estrich -DG -Unterdach _MaP-1_detail_25-07-15.jpg | 100 | m² |  | Asbest | Asbest: Bestätigt | 80 | % | 81.13537 | % | 15.0917 | m²
MaP-2 | Einzelprobe | VM-2 | Putz | Wand |  | Estrich | DG -UG | Kamin |  |  | 15.7.2025 - 15:17 |  |  |  | Estrich -DG -UG -Kamin _MaP-2_25-07-15.jpg | Estrich -DG -UG -Kamin _MaP-2_detail_25-07-15.jpg |  | - |  | Asbest | Asbest: Widerlegt
MaP-3 | Einzelprobe | VM-3 | Leichtbauelemente | Decke |  | Alle Zimmer | OG | Decke |  |  | 15.7.2025 - 15:20 |  |  |  | Alle Zimmer -OG -Decke _MaP-3_25-07-15.jpg | Alle Zimmer -OG -Decke _MaP-3_detail_25-07-15.jpg | 80 | m² |  | Asbest | Asbest: Bestätigt | 80 | % | 81.26991 | % | 11.98726 | m²
MaP-4 | Einzelprobe | VM-4 | Plattenkleber | Boden |  | Gang / Treppenhaus | OG - UG | Boden |  |  | 15.7.2025 - 15:26 |  |  |  | Gang - Treppenhaus -OG - UG -Boden _MaP-4_25-07-15.jpg | Gang - Treppenhaus -OG - UG -Boden _MaP-4_detail_25-07-15.jpg |  | - |  | Asbest | Asbest: Widerlegt
MaP-5 | Einzelprobe | VM-5 | (elastische) Wandbeläge | Wand |  | Bad | OG | Wand |  |  | 15.7.2025 - 15:27 |  |  |  | Bad -OG -Wand _MaP-5_25-07-15.jpg | Bad -OG -Wand _MaP-5_detail_25-07-15.jpg |  | - |  | Asbest | Asbest: Widerlegt
MaP-6 | Einzelprobe | VM-6 | Plattenkleber | Boden |  | Bad | OG | Boden |  |  | 15.7.2025 - 15:27 |  |  |  | Bad -OG -Boden _MaP-6_25-07-15.jpg | Bad -OG -Boden _MaP-6_detail_25-07-15.jpg |  | - |  | Asbest | Asbest: Widerlegt
MaP-7 | Einzelprobe | VM-7 | Klebstoffe | Boden |  | Alle Schlafzimmer | OG | Boden |  |  | 15.7.2025 - 15:32 |  |  |  | Alle Schlafzimmer -OG -Boden _MaP-7_25-07-15.jpg | Alle Schlafzimmer -OG -Boden _MaP-7_detail_25-07-15.jpg |  | - |  | Asbest | Asbest: Widerlegt
MaP-8 | Einzelprobe | VM-9 | Plattenkleber | Boden |  | Küche | EG | Boden |  |  | 15.7.2025 - 15:36 |  |  |  | Küche -EG -Boden _MaP-8_25-07-15.jpg | Küche -EG -Boden _MaP-8_detail_25-07-15.jpg |  | - |  | Asbest | Asbest: Widerlegt
MaP-9 | Einzelprobe | VM-10 | Putz | Decke |  | Küche | EG | Decke |  |  | 15.7.2025 - 15:37 |  |  |  | Küche -EG -Decke _MaP-9_25-07-15.jpg | Küche -EG -Decke _MaP-9_detail_25-07-15.jpg |  | - |  | Asbest | Asbest: Widerlegt
MaP-10 | Einzelprobe | VM-11 | Plattenkleber | Wand |  | Küche | EG | Wand |  |  | 15.7.2025 - 15:38 |  |  |  | Küche -EG -Wand _MaP-10_25-07-15.jpg | Küche -EG -Wand _MaP-10_detail_25-07-15.jpg |  | - |  | Asbest | Asbest: Widerlegt
MaP-11 | Einzelprobe | VM-12 | Putz | Wand |  | Wohnzimmer | EG | Wand |  |  | 15.7.2025 - 15:43 |  |  |  | Wohnzimmer -EG -Wand _MaP-11_25-07-15.jpg | Wohnzimmer -EG -Wand _MaP-11_detail_25-07-15.jpg |  | - |  | Asbest | Asbest: Widerlegt
MaP-12 | Einzelprobe | VM-13 | Putz | Wand |  | WC | EG | Wand |  |  | 15.7.2025 - 15:45 |  |  |  | WC -EG -Wand _MaP-12_25-07-15.jpg | WC -EG -Wand _MaP-12_detail_25-07-15.jpg |  | - |  | Asbest | Asbest: Widerlegt
MaP-13 | Einzelprobe | VM-14 | Plattenkleber | Wand |  | WC | EG | Wand |  |  | 15.7.2025 - 15:46 |  |  |  | WC -EG -Wand _MaP-13_25-07-15.jpg | WC -EG -Wand _MaP-13_detail_25-07-15.jpg |  | - |  | Asbest | Asbest: Widerlegt
MaP-14 | Einzelprobe | VM-15 | (elastische) Bodenbeläge | Boden |  | Treppenhaus | UG | Boden |  |  | 15.7.2025 - 15:48 |  |  |  | Treppenhaus -UG -Boden _MaP-14_25-07-15.jpg | Treppenhaus -UG -Boden _MaP-14_detail_25-07-15.jpg |  | - |  | Asbest | Asbest: Widerlegt
MaP-15 | Einzelprobe | VM-16 | Putz | Wand |  | Keller | UG | Wand |  |  | 15.7.2025 - 15:51 |  |  |  | Keller -UG -Wand _MaP-15_25-07-15.jpg | Keller -UG -Wand _MaP-15_detail_25-07-15.jpg |  | - |  | Asbest | Asbest: Widerlegt
MaP-16 | Einzelprobe | VM-17 | Putz | Wand |  | Fassade | EG - DG | Wand |  |  | 15.7.2025 - 15:54 |  |  |  | Fassade -EG - DG -Wand _MaP-16_25-07-15.jpg | Fassade -EG - DG -Wand _MaP-16_detail_25-07-15.jpg | 90 | m² |  | Asbest | Asbest: Bestätigt | 80 | % | 81.19701 | % | 13.53815 | m²
VB-1 | Visueller Befund | VM-8 | Faserzement | Elektrotableau |  | Treppenhaus | OG | Elektrotableau |  |  | 15.7.2025 - 15:33 |  |  |  | Treppenhaus -OG -Elektro..._VB-1_25-07-15.jpg | Treppenhaus -OG -Elektro..._VB-1_detail_25-07-15.jpg |  | - |  | Asbest | Asbest: Ungeklärt