## Report
Bezeichnung Befund | Art | Verdachtsmoment | Material | Zugehöriges Bauteil | Farbe | Gebäude/Bereich | Stockwerk/Ebene | Raum/Teilbereich | Bemerkung Probe/Befund | Bemerkung Verdachtsmoment | Erfassungszeitpunkt | Probenehmer | Überblick | Detail | Dateiname Überblick | Dateiname Detail | Menge | Einheit | Mischprobe | Verdacht | Einstufung | Angenommene Trefferwahrscheinlichkeit | Einheit | Aussagesicherheit | Einheit | Risikomenge | Einheit | Begründung | Ergebnis Analytik | Bewertung | Aufgabe | Referenzkarte | X-Koordinate | Y-Koordinate
MaP-1 | Einzelprobe | VM-1 | Fliesenkleber | Wand |  | Bad | 1.OG |  |  |  | 16.7.2025 - 10:12 |  |  |  | Bad-1.OG-_MaP-1_25-07-16.jpg | Bad-1.OG-_MaP-1_detail_25-07-16.jpg |  | - |  | Asbest | Asbest: Widerlegt
MaP-2 | Einzelprobe | VM-2 | Plattenkleber | Boden |  | Bad | 1.OG |  |  |  | 16.7.2025 - 10:13 |  |  |  | Bad-1.OG-_MaP-2_25-07-16.jpg | Bad-1.OG-_MaP-2_detail_25-07-16.jpg |  | - |  | Asbest | Asbest: Widerlegt
MaP-3 | Einzelprobe | VM-3 | Verputz | Wand |  | Bad | 1.OG |  |  |  | 16.7.2025 - 10:13 |  |  |  | Bad-1.OG-_MaP-3_25-07-16.jpg | Bad-1.OG-_MaP-3_detail_25-07-16.jpg |  | - |  | Asbest | Asbest: Widerlegt
MaP-4 | Einzelprobe | VM-2 | Plattenkleber | Boden |  | Gang | 1.OG |  |  |  | 16.7.2025 - 10:13 |  |  |  | Gang-1.OG-_MaP-4_25-07-16.jpg | Gang-1.OG-_MaP-4_detail_25-07-16.jpg |  | - |  | Asbest | Asbest: Widerlegt
MaP-5 | Einzelprobe | VM-4 | (elastische) Bodenbeläge inkl. Kleber | Zimmerboden |  | Zimmer | 1.OG |  |  |  | 16.7.2025 - 10:14 |  |  |  | Zimmer-1.OG-_MaP-5_25-07-16.jpg | Zimmer-1.OG-_MaP-5_detail_25-07-16.jpg |  | - |  | Asbest | Asbest: Widerlegt
MaP-6 | Einzelprobe | VM-3 | Verputz | Wand |  | Zimmer | 1.OG |  |  |  | 16.7.2025 - 10:14 |  |  |  | Zimmer-1.OG-_MaP-6_25-07-16.jpg | Zimmer-1.OG-_MaP-6_detail_25-07-16.jpg |  | - |  | Asbest | Asbest: Widerlegt
MaP-7 | Einzelprobe | VM-3 | Verputz | Wand |  | Gang | 1.OG |  |  |  | 16.7.2025 - 10:15 |  |  |  | Gang-1.OG-_MaP-7_25-07-16.jpg | Gang-1.OG-_MaP-7_detail_25-07-16.jpg |  | - |  | Asbest | Asbest: Widerlegt
MaP-8 | Einzelprobe | VM-2 | Plattenkleber | Boden |  | Gang/Treppe | 1.OG |  |  |  | 16.7.2025 - 10:16 |  |  |  | Gang-Treppe -1.OG-_MaP-8_25-07-16.jpg | Gang-Treppe -1.OG-_MaP-8_detail_25-07-16.jpg |  | - |  | Asbest | Asbest: Widerlegt
MaP-9 | Einzelprobe | VM-5 | Parkettkleber | Boden |  | Zimmer | 1.OG |  |  |  | 16.7.2025 - 10:16 |  |  |  | Zimmer-1.OG-_MaP-9_25-07-16.jpg | Zimmer-1.OG-_MaP-9_detail_25-07-16.jpg |  | - |  | Asbest | Asbest: Widerlegt
MaP-10 | Einzelprobe | VM-3 | Verputz | Wand |  | Fassade | EG-DG |  |  |  | 16.7.2025 - 10:17 |  |  |  | Fassade-EG-DG-_MaP-10_25-07-16.jpg | Fassade-EG-DG-_MaP-10_detail_25-07-16.jpg |  | - |  | Asbest | Asbest: Widerlegt
MaP-11 | Einzelprobe | VM-2 | Plattenkleber | Boden |  | Wohnzimmer | EG |  |  |  | 16.7.2025 - 10:19 |  |  |  | Wohnzimmer -EG-_MaP-11_25-07-16.jpg | Wohnzimmer -EG-_MaP-11_detail_25-07-16.jpg |  | - |  | Asbest | Asbest: Widerlegt
MaP-12 | Einzelprobe | VM-2 | Plattenkleber | Boden |  | Wohnzimmer | EG |  |  |  | 16.7.2025 - 10:33 |  |  |  | Wohnzimmer -EG-_MaP-12_25-07-16.jpg | Wohnzimmer -EG-_MaP-12_detail_25-07-16.jpg |  | - |  | Asbest | Asbest: Widerlegt
MaP-13 | Einzelprobe | VM-1 | Fliesenkleber | Wand |  | Wohnzimmer | EG |  |  |  | 16.7.2025 - 10:33 |  |  |  | Wohnzimmer -EG-_MaP-13_25-07-16.jpg | Wohnzimmer -EG-_MaP-13_detail_25-07-16.jpg |  | - |  | Asbest | Asbest: Widerlegt
MaP-14 | Einzelprobe | VM-4 | (elastische) Bodenbeläge inkl. Kleber | Zimmerboden |  | Zimmer | EG |  |  |  | 16.7.2025 - 10:34 |  |  |  | Zimmer-EG-_MaP-14_25-07-16.jpg | Zimmer-EG-_MaP-14_detail_25-07-16.jpg |  | - |  | Asbest | Asbest: Widerlegt
MaP-15 | Einzelprobe | VM-1 | Fliesenkleber | Wand |  | WC | EG |  |  |  | 16.7.2025 - 10:34 |  |  |  | WC-EG-_MaP-15_25-07-16.jpg | WC-EG-_MaP-15_detail_25-07-16.jpg |  | - |  | Asbest | Asbest: Widerlegt
MaP-16 | Einzelprobe | VM-3 | Verputz | Wand |  | WC | EG |  |  |  | 16.7.2025 - 10:34 |  |  |  | WC-EG-_MaP-16_25-07-16.jpg | WC-EG-_MaP-16_detail_25-07-16.jpg |  | - |  | Asbest | Asbest: Widerlegt
MaP-17 | Einzelprobe | VM-10 | Verputz | Decke |  | Küche | EG |  |  |  | 16.7.2025 - 10:35 |  |  |  | Küche-EG-_MaP-17_25-07-16.jpg | Küche-EG-_MaP-17_detail_25-07-16.jpg |  | - |  | Asbest | Asbest: Widerlegt
VB-1 | Visueller Befund | VM-6 | LAP | In Herd und Ofen |  | Küche | EG |  |  |  | 16.7.2025 - 10:19 |  |  |  | Küche-EG-_VB-1_25-07-16.jpg | Küche-EG-_VB-1_detail_25-07-16.jpg |  | - |  | Asbest | Asbest: Ungeklärt
VB-2 | Visueller Befund | VM-7 | Antidröhnbeschichtung | Lavabo |  | Küche | EG |  |  |  | 16.7.2025 - 10:19 |  |  |  | Küche-EG-_VB-2_25-07-16.jpg | Küche-EG-_VB-2_detail_25-07-16.jpg |  | - |  | Asbest | Asbest: Ungeklärt
VB-3 | Visueller Befund | VM-8 | LAP/ Faserzement | Cheminée |  | Wohnzimmer | EG |  |  |  | 16.7.2025 - 10:22 |  |  |  | Wohnzimmer -EG-_VB-3_25-07-16.jpg | Wohnzimmer -EG-_VB-3_detail_25-07-16.jpg |  | - |  | Asbest | Asbest: Ungeklärt
VB-4 | Visueller Befund | VM-11 | Faserzement | Formteil |  | Wohnzimmer | EG |  |  |  | 16.7.2025 - 10:35 |  |  |  | Wohnzimmer -EG-_VB-4_25-07-16.jpg | Wohnzimmer -EG-_VB-4_detail_25-07-16.jpg |  | - |  | Asbest | Asbest: Bestätigt
VB-5 | Visueller Befund | VM-12 | Bodenanstrich | Kellerboden | grau | Keller | UG |  |  |  | 16.7.2025 - 10:38 |  |  |  | Keller-UG-_VB-5_25-07-16.jpg | Keller-UG-_VB-5_detail_25-07-16.jpg |  | - |  | PCB | PCB: Ungeklärt