## Report
Bezeichnung Befund | Art | Verdachtsmoment | Material | Zugehöriges Bauteil | Farbe | Gebäude/Bereich | Stockwerk/Ebene | Raum/Teilbereich | Bemerkung Probe/Befund | Bemerkung Verdachtsmoment | Erfassungszeitpunkt | Probenehmer | Überblick | Detail | Dateiname Überblick | Dateiname Detail | Menge | Einheit | Mischprobe | Verdacht | Einstufung | Angenommene Trefferwahrscheinlichkeit | Einheit | Aussagesicherheit | Einheit | Risikomenge | Einheit | Begründung | Ergebnis Analytik | Bewertung | Aufgabe | Referenzkarte | X-Koordinate | Y-Koordinate
MaP-1 | Einzelprobe | VM-1 | Plattenkleber | Wand |  | Küche | 3. OG | Wand |  |  | 18.7.2025 - 11:24 |  |  |  | Küche -3. OG -Wand _MaP-1_25-07-18.jpg | Küche -3. OG -Wand _MaP-1_detail_25-07-18.jpg | 4 | m² |  | Asbest | Asbest: Bestätigt
MaP-2 | Einzelprobe | VM-2 | Putz | Wand |  | Küche | 3. OG | Wand |  |  | 18.7.2025 - 11:25 |  |  |  | Küche -3. OG -Wand _MaP-2_25-07-18.jpg | Küche -3. OG -Wand _MaP-2_detail_25-07-18.jpg |  | - |  | Asbest | Asbest: Widerlegt
MaP-3 | Einzelprobe | VM-3 | Putz | Decke |  | Küche | 3. OG | Decke |  |  | 18.7.2025 - 11:25 |  |  |  | Küche -3. OG -Decke _MaP-3_25-07-18.jpg | Küche -3. OG -Decke _MaP-3_detail_25-07-18.jpg |  | - |  | Asbest | Asbest: Bestätigt
MaP-4 | Einzelprobe | VM-4 | (elastische) Bodenbeläge | Boden |  | Küche / Bad / WC | 3. OG | Boden |  |  | 18.7.2025 - 11:26 |  |  |  | Küche - Bad - WC -3. OG -Boden _MaP-4_25-07-18.jpg | Küche - Bad - WC -3. OG -Boden _MaP-4_detail_25-07-18.jpg |  | - |  | Asbest | Asbest: Widerlegt
MaP-5 | Einzelprobe | VM-5 | Plattenkleber | Wand |  | Bad / WC | 3. OG | Wand |  |  | 18.7.2025 - 11:30 |  |  |  | Bad - WC -3. OG -Wand _MaP-5_25-07-18.jpg | Bad - WC -3. OG -Wand _MaP-5_detail_25-07-18.jpg | 17 | m² |  | Asbest | Asbest: Bestätigt
MaP-6 | Einzelprobe | VM-6 | Putz | Wand |  | Bad / WC | 3. OG | Wand |  |  | 18.7.2025 - 11:30 |  |  |  | Bad - WC -3. OG -Wand _MaP-6_25-07-18.jpg | Bad - WC -3. OG -Wand _MaP-6_detail_25-07-18.jpg |  | - |  | Asbest | Asbest: Widerlegt
MaP-7 | Einzelprobe | VM-7 | Putz | Decke |  | Bad / WC | 3. OG | Decke |  |  | 18.7.2025 - 11:31 |  |  |  | Bad - WC -3. OG -Decke _MaP-7_25-07-18.jpg | Bad - WC -3. OG -Decke _MaP-7_detail_25-07-18.jpg |  | - |  | Asbest | Asbest: Bestätigt
MaP-8 | Einzelprobe | VM-8 | Klebstoffe | Boden |  | Schlafzimmer | 3. OG | Boden |  |  | 18.7.2025 - 11:34 |  |  |  | Schlafzimmer -3. OG -Boden _MaP-8_25-07-18.jpg | Schlafzimmer -3. OG -Boden _MaP-8_detail_25-07-18.jpg |  | - |  | Asbest | Asbest: Widerlegt
MaP-9 | Einzelprobe | VM-9 | Putz | Wand |  | Schlafzimmer | 3. OG | Wand |  |  | 18.7.2025 - 11:34 |  |  |  | Schlafzimmer -3. OG -Wand _MaP-9_25-07-18.jpg | Schlafzimmer -3. OG -Wand _MaP-9_detail_25-07-18.jpg |  | - |  | Asbest | Asbest: Widerlegt
MaP-10 | Einzelprobe | VM-10 | Putz | Decke |  | Schlafzimmer | 3. OG | Decke |  |  | 18.7.2025 - 11:35 |  |  |  | Schlafzimmer -3. OG -Decke _MaP-10_25-07-18.jpg | Schlafzimmer -3. OG -Decke _MaP-10_detail_25-07-18.jpg |  | - |  | Asbest | Asbest: Bestätigt
MaP-11 | Einzelprobe | VM-11 | Putz | Wand |  | Wohnzimmer / Gang | 3. OG | Wand |  |  | 18.7.2025 - 11:40 |  |  |  | Wohnzimmer - Gang -3. OG -Wand _MaP-11_25-07-18.jpg | Wohnzimmer - Gang -3. OG -Wand _MaP-11_detail_25-07-18.jpg |  | - |  | Asbest | Asbest: Widerlegt
MaP-12 | Einzelprobe | VM-12 | Putz | Decke |  | Wohnzimmer / Gang | 3. OG | Decke |  |  | 18.7.2025 - 11:41 |  |  |  | Wohnzimmer - Gang -3. OG -Decke _MaP-12_25-07-18.jpg | Wohnzimmer - Gang -3. OG -Decke _MaP-12_detail_25-07-18.jpg |  | - |  | Asbest | Asbest: Bestätigt
MaP-13 | Einzelprobe | VM-13 | Putz | Cheminée |  | Wohnzimmer | 3. OG | Cheminée |  |  | 18.7.2025 - 11:41 |  |  |  | Wohnzimmer -3. OG -Cheminée_MaP-13_25-07-18.jpg | Wohnzimmer -3. OG -Cheminée_MaP-13_detail_25-07-18.jpg |  | - |  | Asbest | Asbest: Widerlegt
MaP-14 | Einzelprobe | VM-15 | Klebstoffe | Boden |  | Wohnzimmer | 3. OG | Boden |  |  | 18.7.2025 - 11:51 |  |  |  | Wohnzimmer -3. OG -Boden _MaP-14_25-07-18.jpg | Wohnzimmer -3. OG -Boden _MaP-14_detail_25-07-18.jpg |  | - |  | Asbest | Asbest: Widerlegt
VB-1 | Visueller Befund | VM-14 | Faserzement | Cheminée |  | Wohnzimmer | 3. OG | Cheminée |  |  | 18.7.2025 - 11:42 |  |  |  | Wohnzimmer -3. OG -Cheminée_VB-1_25-07-18.jpg | Wohnzimmer -3. OG -Cheminée_VB-1_detail_25-07-18.jpg |  | - |  | Asbest | Asbest: Ungeklärt