## LABO
NUMBER | REF | DESC | RES
1 | MaP-18 | (elastische) Bodenbeläge, Gang, EG, Boden | 1
2 | MaP-19 | (elastische) Bodenbeläge, Küche, EG, Boden | 1
3 | MaP-20 | Plattenkleber, Küche, EG, Wand | 2
4 | MaP-21 | Faserzement, Küche, EG, Decke | 1
5 | MaP-22 | Plattenkleber, Bad, EG, Wand | 2
6 | MaP-23 | Plattenkleber, Bad, EG, Boden | 1
7 | MaP-24 | Putz, Küche / Wohnzimmer, EG, Wand | 2