## Report
Bezeichnung Befund | Art | Verdachtsmoment | Material | Zugehöriges Bauteil | Farbe | Gebäude/Bereich | Stockwerk/Ebene | Raum/Teilbereich | Bemerkung Probe/Befund | Bemerkung Verdachtsmoment | Erfassungszeitpunkt | Probenehmer | Überblick | Detail | Dateiname Überblick | Dateiname Detail | Menge | Einheit | Mischprobe | Verdacht | Einstufung | Angenommene Trefferwahrscheinlichkeit | Einheit | Aussagesicherheit | Einheit | Risikomenge | Einheit | Begründung | Ergebnis Analytik | Bewertung | Aufgabe | Referenzkarte | X-Koordinate | Y-Koordinate
MaP-1 | Einzelprobe | VM-1 | Verputz | Fassade |  | Fassade | EG |  |  |  | 11.9.2025 - 09:05 |  |  |  | Fassade-EG-_MaP-1_25-09-11.jpg | Fassade-EG-_MaP-1_detail_25-09-11.jpg |  | - |  | Asbest | Asbest: Widerlegt
MaP-2 | Einzelprobe | VM-2 | Fensterkitt | Fenster |  | Fassade | EG |  |  |  | 11.9.2025 - 09:10 |  |  |  | Fassade-EG-_MaP-2_25-09-11.jpg | Fassade-EG-_MaP-2_detail_25-09-11.jpg |  | - |  | Asbest | Asbest: Bestätigt
MaP-3 | Einzelprobe | VM-5 | Fliesenkleber | Fliesen |  | Waschküche | EG |  |  |  | 11.9.2025 - 09:47 |  |  |  | Waschküche-EG-_MaP-3_25-09-11.jpg | Waschküche-EG-_MaP-3_detail_25-09-11.jpg | 4 | m |  | Asbest | Asbest: Widerlegt
MaP-4 | Einzelprobe | VM-5 | Fliesenkleber | Fliesen |  | Waschküche | EG |  |  |  | 11.9.2025 - 09:52 |  |  |  | Waschküche-EG-_MaP-4_25-09-11.jpg | Waschküche-EG-_MaP-4_detail_25-09-11.jpg | 2 | m |  | Asbest | Asbest: Widerlegt
MaP-5 | Einzelprobe | VM-6 | Verputz | Wand |  | Waschküche | EG |  |  |  | 11.9.2025 - 09:54 |  |  |  | Waschküche-EG-_MaP-5_25-09-11.jpg | Waschküche-EG-_MaP-5_detail_25-09-11.jpg |  | - |  | Asbest | Asbest: Widerlegt
MaP-6 | Einzelprobe | VM-7 | Verputz | Decke |  | Waschküche | EG |  |  |  | 11.9.2025 - 09:56 |  |  |  | Waschküche-EG-_MaP-6_25-09-11.jpg | Waschküche-EG-_MaP-6_detail_25-09-11.jpg |  | - |  | Asbest | Asbest: Widerlegt
MaP-7 | Einzelprobe | VM-8 | (elastische) Bodenbeläge | Treppe |  | Treppe | EG, OG, DG |  |  |  | 11.9.2025 - 10:01 |  |  |  | Treppe-EG, OG, DG-_MaP-7_25-09-11.jpg | Treppe-EG, OG, DG-_MaP-7_detail_25-09-11.jpg | 12 | m |  | Asbest | Asbest: Bestätigt
MaP-8 | Einzelprobe | VM-6 | Verputz | Wand |  | Treppe | EG, OG, DG |  |  |  | 11.9.2025 - 10:11 |  |  |  | Treppe-EG, OG, DG-_MaP-8_25-09-11.jpg | Treppe-EG, OG, DG-_MaP-8_detail_25-09-11.jpg | 60 | m |  | Asbest | Asbest: Widerlegt
MaP-9 | Einzelprobe | VM-6 | Verputz | Wand |  | Gang | OG |  |  |  | 11.9.2025 - 10:21 |  |  |  | Gang-OG-_MaP-9_25-09-11.jpg | Gang-OG-_MaP-9_detail_25-09-11.jpg | 20 | m |  | Asbest | Asbest: Widerlegt
MaP-10 | Einzelprobe | VM-7 | Verputz | Decke |  | Küche | OG |  |  |  | 11.9.2025 - 10:25 |  |  |  | Küche-OG-_MaP-10_25-09-11.jpg | Küche-OG-_MaP-10_detail_25-09-11.jpg | 18 | m |  | Asbest | Asbest: Widerlegt
MaP-11 | Einzelprobe | VM-17 | Bodenbelag | Boden |  | Küche | OG |  |  |  | 11.9.2025 - 10:27 |  |  |  | Küche-OG-_MaP-11_25-09-11.jpg | Küche-OG-_MaP-11_detail_25-09-11.jpg | 18 | m |  | Asbest | Asbest: Bestätigt
MaP-12 | Einzelprobe | VM-10 | (elastische) Bodenbeläge Cushion Vinyl | Boden |  | WC / DU | OG |  |  |  | 11.9.2025 - 10:39 |  |  |  | WC - DU-OG-_MaP-12_25-09-11.jpg | WC - DU-OG-_MaP-12_detail_25-09-11.jpg | 6 | m |  | Asbest | Asbest: Widerlegt
MaP-13 | Einzelprobe | VM-6 | Verputz | Wand |  | WC / DU | OG |  |  |  | 11.9.2025 - 10:42 |  |  |  | WC - DU-OG-_MaP-13_25-09-11.jpg | WC - DU-OG-_MaP-13_detail_25-09-11.jpg |  | - |  | Asbest | Asbest: Widerlegt
MaP-14 | Einzelprobe | VM-7 | Verputz | Decke |  | WC / DU | OG |  |  |  | 11.9.2025 - 10:43 |  |  |  | WC - DU-OG-_MaP-14_25-09-11.jpg | WC - DU-OG-_MaP-14_detail_25-09-11.jpg | 6 | m |  | Asbest | Asbest: Widerlegt
MaP-15 | Einzelprobe | VM-5 | Fliesenkleber | Fliesen |  | WC / DU | 2. OG |  |  |  | 11.9.2025 - 10:56 |  |  |  | WC - DU-2. OG-_MaP-15_25-09-11.jpg | WC - DU-2. OG-_MaP-15_detail_25-09-11.jpg | 15 | m |  | Asbest | Asbest: Widerlegt
MaP-16 | Einzelprobe | VM-7 | Verputz | Decke |  | WC / DU | 2. OG |  |  |  | 11.9.2025 - 10:58 |  |  |  | WC - DU-2. OG-_MaP-16_25-09-11.jpg | WC - DU-2. OG-_MaP-16_detail_25-09-11.jpg | 8 | m |  | Asbest | Asbest: Widerlegt
MaP-17 | Einzelprobe | VM-5 | Fliesenkleber | Fliesen |  | Küche | 2. OG |  |  |  | 11.9.2025 - 11:06 |  |  |  | Küche-2. OG-_MaP-17_25-09-11.jpg | Küche-2. OG-_MaP-17_detail_25-09-11.jpg | 10 | m |  | Asbest | Asbest: Widerlegt
MaP-18 | Einzelprobe | VM-6 | Verputz | Wand |  | Küche | 2. OG |  |  |  | 11.9.2025 - 11:08 |  |  |  | Küche-2. OG-_MaP-18_25-09-11.jpg | Küche-2. OG-_MaP-18_detail_25-09-11.jpg | 5 | m |  | Asbest | Asbest: Widerlegt
MaP-19 | Einzelprobe | VM-7 | Verputz | Decke |  | Küche | 2. OG |  |  |  | 11.9.2025 - 11:10 |  |  |  | Küche-2. OG-_MaP-19_25-09-11.jpg | Küche-2. OG-_MaP-19_detail_25-09-11.jpg | 20 | m |  | Asbest | Asbest: Widerlegt
MaP-20 | Einzelprobe | VM-11 | Leichtbauelemente | Zementgebundene Holzfaserplatten |  | Estrich | DG |  |  |  | 11.9.2025 - 11:15 |  |  |  | Estrich-DG-_MaP-20_25-09-11.jpg | Estrich-DG-_MaP-20_detail_25-09-11.jpg | 30 | m |  | Asbest | Asbest: Widerlegt
MaP-21 | Einzelprobe | VM-16 | (elastische) Bodenbeläge | Boden | [6 empty] | 16.9.2025 - 12:18 | [6 empty] | -
VB-1 | Visueller Befund | VM-3 | Faserzement | Blumenkisten |  | Keller | KG |  |  |  | 11.9.2025 - 09:35 |  |  |  | Keller-KG-_VB-1_25-09-11.jpg | Keller-KG-_VB-1_detail_25-09-11.jpg |  | - |  | Asbest | Asbest: Bestätigt
VB-2 | Visueller Befund | VM-4 | Leichtbauelemente | Gipsdecke |  | Keller | KG |  |  |  | 11.9.2025 - 09:39 |  |  |  | Keller-KG-_VB-2_25-09-11.jpg | Keller-KG-_VB-2_detail_25-09-11.jpg |  | - |  | Asbest | Asbest: Widerlegt
VB-3 | Visueller Befund | VM-9 | Elektrokasten | Faserzementplatte |  | Treppenhaus | EG |  |  |  | 11.9.2025 - 10:09 |  |  |  | Treppenhaus -EG-_VB-3_25-09-11.jpg | Treppenhaus -EG-_VB-3_detail_25-09-11.jpg |  | - |  | Asbest | Asbest: Bestätigt
VB-4 | Visueller Befund | VM-12 | Fallrohr FZ | Fallroht | [6 empty] | 11.9.2025 - 11:23 |  |  |  | VB-4_25-09-11.jpg | VB-4_detail_25-09-11.jpg | 8 | m |  | Asbest | Asbest: Bestätigt
VB-5 | Visueller Befund | VM-13 | Faserzement | lose Platte |  | Estrich | DG |  |  |  | 11.9.2025 - 11:26 |  |  |  | Estrich-DG-_VB-5_25-09-11.jpg | Estrich-DG-_VB-5_detail_25-09-11.jpg |  | - |  | Asbest | Asbest: Bestätigt
VB-6 | Visueller Befund | VM-14 | Faserzement | Dachabdeckung |  | Stall | Dach |  |  |  | 11.9.2025 - 11:31 |  |  |  | Stall-Dach-_VB-6_25-09-11.jpg | Stall-Dach-_VB-6_detail_25-09-11.jpg | 30 | m |  | Asbest | Asbest: Ungeklärt | 80 | % | -2.220446e-14 | % | 24 | m
VB-7 | Visueller Befund | VM-15 | Dachpappe | Dachabdichtung |  | Vordach | Vorplatz |  |  |  | 11.9.2025 - 11:35 |  |  |  | Vordach-Vorplatz-_VB-7_25-09-11.jpg | Vordach-Vorplatz-_VB-7_detail_25-09-11.jpg | 5 | m |  | Asbest PAK | Asbest: Ungeklärt PAK: Ungeklärt