## Report
Bezeichnung Befund | Art | Verdachtsmoment | Material | Zugehöriges Bauteil | Farbe | Gebäude/Bereich | Stockwerk/Ebene | Raum/Teilbereich | Bemerkung Probe/Befund | Bemerkung Verdachtsmoment | Erfassungszeitpunkt | Probenehmer | Überblick | Detail | Dateiname Überblick | Dateiname Detail | Menge | Einheit | Mischprobe | Verdacht | Einstufung | Angenommene Trefferwahrscheinlichkeit | Einheit | Aussagesicherheit | Einheit | Risikomenge | Einheit | Begründung | Ergebnis Analytik | Bewertung | Aufgabe | Referenzkarte | X-Koordinate | Y-Koordinate
MaP-1 | Einzelprobe | VM-5 | Putz | Wand |  | Gang / Treppenhaus | EG - OG | Wand |  |  | 10.9.2025 - 13:00 |  |  |  | Gang - Treppenhaus -EG - OG -Wand _MaP-1_25-09-10.jpg | Gang - Treppenhaus -EG - OG -Wand _MaP-1_detail_25-09-10.jpg |  | - |  | Asbest | Asbest: Widerlegt
MaP-2 | Einzelprobe | VM-6 | Putz | Decke |  | Gang | OG | Decke |  |  | 10.9.2025 - 13:01 |  |  |  | Gang -OG -Decke _MaP-2_25-09-10.jpg | Gang -OG -Decke _MaP-2_detail_25-09-10.jpg |  | - |  | Asbest | Asbest: Widerlegt
MaP-3 | Einzelprobe | VM-7 | Putz | Kamin |  | Schlafzimmer | OG | Kamin |  |  | 10.9.2025 - 13:03 |  |  |  | Schlafzimmer -OG -Kamin _MaP-3_25-09-10.jpg | Schlafzimmer -OG -Kamin _MaP-3_detail_25-09-10.jpg |  | - |  | Asbest | Asbest: Widerlegt
MaP-4 | Einzelprobe | VM-4 | Putz | Wand |  | Esszimmer | EG | Wand |  |  | 10.9.2025 - 13:14 |  |  |  | Esszimmer -EG -Wand _MaP-4_25-09-10.jpg | Esszimmer -EG -Wand _MaP-4_detail_25-09-10.jpg |  | - |  | Asbest | Asbest: Widerlegt
MaP-5 | Einzelprobe | VM-9 | Putz | Decke |  | Esszimmer | EG | Decke |  |  | 10.9.2025 - 13:15 |  |  |  | Esszimmer -EG -Decke _MaP-5_25-09-10.jpg | Esszimmer -EG -Decke _MaP-5_detail_25-09-10.jpg |  | - |  | Asbest | Asbest: Widerlegt
MaP-6 | Einzelprobe | VM-10 | Plattenkleber | Boden |  | Esszimmer / Dusche | EG | Boden |  |  | 10.9.2025 - 13:17 |  |  |  | Esszimmer - Dusche -EG -Boden _MaP-6_25-09-10.jpg | Esszimmer - Dusche -EG -Boden _MaP-6_detail_25-09-10.jpg |  | - |  | Asbest | Asbest: Widerlegt
MaP-7 | Einzelprobe | VM-11 | Plattenkleber | Wand |  | Dusche | EG | Wand |  |  | 10.9.2025 - 13:19 |  |  |  | Dusche -EG -Wand _MaP-7_25-09-10.jpg | Dusche -EG -Wand _MaP-7_detail_25-09-10.jpg |  | - |  | Asbest | Asbest: Widerlegt
MaP-8 | Einzelprobe | VM-12 | Putz | Wand |  | Dusche | EG | Wand |  |  | 10.9.2025 - 13:20 |  |  |  | Dusche -EG -Wand _MaP-8_25-09-10.jpg | Dusche -EG -Wand _MaP-8_detail_25-09-10.jpg |  | - |  | Asbest | Asbest: Widerlegt
MaP-9 | Einzelprobe | VM-15 | Plattenkleber | Boden |  | Wohnzimmer | EG | Boden |  |  | 10.9.2025 - 13:35 |  |  |  | Wohnzimmer -EG -Boden _MaP-9_25-09-10.jpg | Wohnzimmer -EG -Boden _MaP-9_detail_25-09-10.jpg |  | - |  | Asbest | Asbest: Widerlegt
MaP-10 | Einzelprobe | VM-17 | Putz | Wand |  | Küche | EG | Wand |  |  | 10.9.2025 - 13:40 |  |  |  | Küche -EG -Wand _MaP-10_25-09-10.jpg | Küche -EG -Wand _MaP-10_detail_25-09-10.jpg |  | - |  | Asbest | Asbest: Widerlegt
MaP-11 | Einzelprobe | VM-18 | Plattenkleber | Boden |  | Küche / Esszimmer | EG | Boden |  |  | 10.9.2025 - 13:41 |  |  |  | Küche - Esszimmer -EG -Boden _MaP-11_25-09-10.jpg | Küche - Esszimmer -EG -Boden _MaP-11_detail_25-09-10.jpg |  | - |  | Asbest | Asbest: Widerlegt
MaP-12 | Einzelprobe | VM-19 | Putz | Decke |  | Küche | EG | Decke |  |  | 10.9.2025 - 13:41 |  |  |  | Küche -EG -Decke _MaP-12_25-09-10.jpg | Küche -EG -Decke _MaP-12_detail_25-09-10.jpg |  | - |  | Asbest | Asbest: Widerlegt
MaP-13 | Einzelprobe | VM-22 | Putz | Wand |  | Keller | EG | Wand |  |  | 10.9.2025 - 13:45 |  |  |  | Keller -EG -Wand _MaP-13_25-09-10.jpg | Keller -EG -Wand _MaP-13_detail_25-09-10.jpg |  | - |  | Asbest | Asbest: Widerlegt
MaP-14 | Einzelprobe | VM-23 | Putz | Wand |  | Fassade | EG | Wand |  |  | 10.9.2025 - 13:47 |  |  |  | Fassade -EG-Wand _MaP-14_25-09-10.jpg | Fassade -EG-Wand _MaP-14_detail_25-09-10.jpg |  | - |  | Asbest | Asbest: Widerlegt
MaP-15 | Einzelprobe | VM-24 | Putz | Wand |  | Garage | EG | Wand |  |  | 10.9.2025 - 13:51 |  |  |  | Garage -EG -Wand _MaP-15_25-09-10.jpg | Garage -EG -Wand _MaP-15_detail_25-09-10.jpg |  | - |  | Asbest | Asbest: Widerlegt
MaP-16 | Einzelprobe | VM-26 | Putz | Wand |  | Garage | EG | Wand |  |  | 10.9.2025 - 13:54 |  |  |  | Garage -EG -Wand _MaP-16_25-09-10.jpg | Garage -EG -Wand _MaP-16_detail_25-09-10.jpg |  | - |  | Asbest | Asbest: Widerlegt
MaP-17 | Einzelprobe | VM-27 | Putz | Wand |  | Fassade | EG | Sockel |  |  | 10.9.2025 - 13:57 |  |  |  | Fassade -EG -Sockel _MaP-17_25-09-10.jpg | Fassade -EG -Sockel _MaP-17_detail_25-09-10.jpg |  | - |  | Asbest | Asbest: Widerlegt
VB-1 | Visueller Befund | VM-2 | Faserzement | Unterdach |  | Estrich | DG | Unterdach |  |  | 10.9.2025 - 12:56 |  |  |  | Estrich -DG-Unterdach _VB-1_25-09-10.jpg | Estrich -DG-Unterdach _VB-1_detail_25-09-10.jpg |  | - |  | Asbest | Asbest: Widerlegt
VB-2 | Visueller Befund | VM-3 | Faserzement | Elektrotableau |  | Gang | OG | Elektrotableau |  |  | 10.9.2025 - 12:58 |  |  |  | Gang -OG -Elektro..._VB-2_25-09-10.jpg | Gang -OG -Elektro..._VB-2_detail_25-09-10.jpg | 1 | m² |  | Asbest | Asbest: Bestätigt | 80 | % | -2.220446e-14 | % | 0.8 | m²
VB-3 | Visueller Befund | VM-8 | Klebstoffe | Boden |  | Gesammtes OG | OG | Boden |  |  | 10.9.2025 - 13:04 |  |  |  | Gesammtes OG -OG -Boden _VB-3_25-09-10.jpg | Gesammtes OG -OG -Boden _VB-3_detail_25-09-10.jpg |  | - |  | Asbest | Asbest: Widerlegt
VB-4 | Visueller Befund | VM-1 | Faserzement | Kamin |  | Schlafzimmer | OG | hinter Kamin |  |  | 10.9.2025 - 13:06 |  |  |  | Schlafzimmer -OG -hinter ..._VB-4_25-09-10.jpg | Schlafzimmer -OG -hinter ..._VB-4_detail_25-09-10.jpg | 2 | m² |  | Asbest | Asbest: Bestätigt | 80 | % | -2.220446e-14 | % | 1.6 | m²
VB-5 | Visueller Befund | VM-13 | Schlake Schüttung | Decke |  | Gesammtes Haus | EG - OG | Decke |  |  | 10.9.2025 - 13:20 |  |  |  | Gesammtes Haus -EG - OG -Decke _VB-5_25-09-10.jpg | Gesammtes Haus -EG - OG -Decke _VB-5_detail_25-09-10.jpg |  | - |  | Asbest | Asbest: Widerlegt
VB-6 | Visueller Befund | VM-14 | Faserzement | Fallrohr |  | Gesammtes Haus | EG - OG | Fallrohr |  |  | 10.9.2025 - 13:21 |  |  |  | Gesammtes Haus -EG - OG -Fallrohr _VB-6_25-09-10.jpg | Gesammtes Haus -EG - OG -Fallrohr _VB-6_detail_25-09-10.jpg |  | - |  | Asbest | Asbest: Widerlegt
VB-7 | Visueller Befund | VM-16 | LAP | Kachelofen |  | Wohnzimmer | EG | Kachelofen |  |  | 10.9.2025 - 13:36 |  |  |  | Wohnzimmer -EG -Kachelofen_VB-7_25-09-10.jpg | Wohnzimmer -EG -Kachelofen_VB-7_detail_25-09-10.jpg | 2 | m² |  | Asbest | Asbest: Ungeklärt
VB-8 | Visueller Befund | VM-20 | Faserzement | Türblatt |  | Anbau | EG | Türblatt |  |  | 10.9.2025 - 13:42 |  |  |  | Anbau -EG -Türblatt _VB-8_25-09-10.jpg | Anbau -EG -Türblatt _VB-8_detail_25-09-10.jpg | 1 | m² |  | Asbest | Asbest: Bestätigt | 80 | % | -2.220446e-14 | % | 0.8 | m²
VB-9 | Visueller Befund | VM-21 | Faserzement | Türblatt |  | Anbau | EG | Türblatt |  |  | 10.9.2025 - 13:44 |  |  |  | Anbau -EG -Türblatt _VB-9_25-09-10.jpg | Anbau -EG -Türblatt _VB-9_detail_25-09-10.jpg | 1 | m² |  | Asbest | Asbest: Bestätigt | 80 | % | -2.220446e-14 | % | 0.8 | m²
VB-10 | Visueller Befund | VM-25 | Faserzement | Türblatt |  | Garage | EG | Türblatt | doppelt beplankt |  | 10.9.2025 - 13:52 |  |  |  | Garage -EG -Türblatt _VB-10_25-09-10.jpg | Garage -EG -Türblatt _VB-10_detail_25-09-10.jpg | 8 | m² |  | Asbest | Asbest: Bestätigt | 80 | % | -2.220446e-14 | % | 6.4 | m²