## Report
Bezeichnung Befund | Art | Verdachtsmoment | Material | Zugehöriges Bauteil | Farbe | Gebäude/Bereich | Stockwerk/Ebene | Raum/Teilbereich | Bemerkung Probe/Befund | Bemerkung Verdachtsmoment | Erfassungszeitpunkt | Probenehmer | Überblick | Detail | Dateiname Überblick | Dateiname Detail | Menge | Einheit | Mischprobe | Verdacht | Einstufung | Angenommene Trefferwahrscheinlichkeit | Einheit | Aussagesicherheit | Einheit | Risikomenge | Einheit | Begründung | Ergebnis Analytik | Bewertung | Aufgabe | Referenzkarte | X-Koordinate | Y-Koordinate
MaP-1 | Einzelprobe | VM-1 | Faserzement | Wand |  | Fassade | EG | Wand |  |  | 11.9.2025 - 15:52 |  |  |  | Fassade -EG -Wand _MaP-1_25-09-11.jpg | Fassade -EG -Wand _MaP-1_detail_25-09-11.jpg | 90 | m² |  | Asbest | Asbest: Bestätigt | 80 | % | 81.19701 | % | 13.53815 | m²
MaP-2 | Einzelprobe | VM-2 | Putz | Wand |  | Fassade | EG | Wand |  |  | 11.9.2025 - 16:10 |  |  |  | Fassade -EG -Wand _MaP-2_25-09-11.jpg | Fassade -EG -Wand _MaP-2_detail_25-09-11.jpg |  | - |  | Asbest | Asbest: Widerlegt
MaP-3 | Einzelprobe | VM-3 | Faserzement | Dach |  | Dach | OG | Decke |  |  | 11.9.2025 - 16:14 |  |  |  | Dach -OG -Decke _MaP-3_25-09-11.jpg | Dach -OG -Decke _MaP-3_detail_25-09-11.jpg | 35 | m³ |  | Asbest | Asbest: Bestätigt
MaP-4 | Einzelprobe | VM-4 | Putz | Wand |  | Scheune | EG | Wand |  |  | 11.9.2025 - 16:22 |  |  |  | Scheune -EG -Wand _MaP-4_25-09-11.jpg | Scheune -EG -Wand _MaP-4_detail_25-09-11.jpg |  | - |  | Asbest | Asbest: Widerlegt
MaP-5 | Einzelprobe | VM-5 | Putz | Wand |  | Werkstatt | EG | Wand |  |  | 11.9.2025 - 16:26 |  |  |  | Werkstatt -EG -Wand _MaP-5_25-09-11.jpg | Werkstatt -EG -Wand _MaP-5_detail_25-09-11.jpg |  | - |  | Asbest | Asbest: Widerlegt
MaP-6 | Einzelprobe | VM-6 | Putz | Decke |  | Werkstatt | EG | Decke |  |  | 11.9.2025 - 16:26 |  |  |  | Werkstatt -EG -Decke_MaP-6_25-09-11.jpg | Werkstatt -EG -Decke_MaP-6_detail_25-09-11.jpg | 40 | m² |  | Asbest | Asbest: Bestätigt | 80 | % | 81.79885 | % | 5.824367 | m²
MaP-7 | Einzelprobe | VM-7 | Putz | Wand |  | Garage | EG | Wand |  |  | 11.9.2025 - 16:32 |  |  |  | Garage -EG -Wand _MaP-7_25-09-11.jpg | Garage -EG -Wand _MaP-7_detail_25-09-11.jpg |  | - |  | Asbest | Asbest: Widerlegt
VB-1 | Visueller Befund | VM-8 | Faserzement | Türblatt |  | Garage | EG | Türblatt |  |  | 11.9.2025 - 16:36 |  |  |  | Garage -EG -Türblatt _VB-1_25-09-11.jpg | Garage -EG -Türblatt _VB-1_detail_25-09-11.jpg | 1 | m² |  | Asbest | Asbest: Bestätigt | 80 | % | -2.220446e-14 | % | 0.8 | m²