## Report
Bezeichnung Befund | Art | Verdachtsmoment | Material | Zugehöriges Bauteil | Farbe | Gebäude/Bereich | Stockwerk/Ebene | Raum/Teilbereich | Bemerkung Probe/Befund | Bemerkung Verdachtsmoment | Erfassungszeitpunkt | Probenehmer | Überblick | Detail | Dateiname Überblick | Dateiname Detail | Menge | Einheit | Mischprobe | Verdacht | Einstufung | Angenommene Trefferwahrscheinlichkeit | Einheit | Aussagesicherheit | Einheit | Risikomenge | Einheit | Begründung | Ergebnis Analytik | Bewertung | Aufgabe | Referenzkarte | X-Koordinate | Y-Koordinate
MaP-1 | Einzelprobe | VM-1 | spezielle Anstrich-, Beschichtungsstoffe |  |  | Luftschutzraum | UG A020 | Boden |  |  | 09.9.2025 - 10:27 |  |  |  | Luftschutzraum -UG A020-Boden _MaP-1_25-09-09.jpg | Luftschutzraum -UG A020-Boden _MaP-1_detail_25-09-09.jpg |  | - |  | PCB | PCB: Widerlegt | [10 empty] | UG | 437.8554 | 469.9676
MaP-2 | Einzelprobe | VM-3 | (elastische) Bodenbeläge | Boden |  | Spielraum | UG A019 | Boden |  |  | 09.9.2025 - 10:50 |  |  |  | Spielraum -UG A019-Boden _MaP-2_25-09-09.jpg | Spielraum -UG A019-Boden _MaP-2_detail_25-09-09.jpg |  | - |  | Asbest | Asbest: Widerlegt | [10 empty] | UG | 661.9949 | 443.7586
MaP-3 | Einzelprobe | VM-4 | Plattenkleber | Boden |  | Treppenhaus / Gang | UG- DG A000-A200 | Boden |  |  | 09.9.2025 - 11:08 |  |  |  | Treppenhaus - Gang -UG- DG ...-Boden _MaP-3_25-09-09.jpg | Treppenhaus - Gang -UG- DG ...-Boden _MaP-3_detail_25-09-09.jpg | 60 | m² |  | Asbest | Asbest: Bestätigt | [10 empty] | UG | 794.2988 | 506.1544
MaP-4 | Einzelprobe | VM-5 | Putz | Wand |  | Treppenhaus / Gang | UG- DG A000-A200 | Wand |  |  | 09.9.2025 - 11:10 |  |  |  | Treppenhaus - Gang -UG- DG ...-Wand _MaP-4_25-09-09.jpg | Treppenhaus - Gang -UG- DG ...-Wand _MaP-4_detail_25-09-09.jpg |  | - |  | Asbest | Asbest: Widerlegt | [10 empty] | UG | 803.7805 | 513.4966
MaP-5 | Einzelprobe | VM-6 | Putz | Decke |  | Treppenhaus / Gang | UG- DG A000-A200 | Decke |  |  | 09.9.2025 - 11:14 |  |  |  | Treppenhaus - Gang -UG- DG ...-Decke _MaP-5_25-09-09.jpg | Treppenhaus - Gang -UG- DG ...-Decke _MaP-5_detail_25-09-09.jpg |  | - |  | Asbest | Asbest: Widerlegt | [10 empty] | UG | 756.1988 | 571.7588
MaP-6 | Einzelprobe | VM-34 |  |  |  | Lüftungsraum / Lagerraum | UG A006 - A005 | Wand |  |  | 09.9.2025 - 11:35 |  |  |  | Lüftungsraum - La...-UG A006...-Wand _MaP-6_25-09-09.jpg | Lüftungsraum - La...-UG A006...-Wand _MaP-6_detail_25-09-09.jpg |  | - | [13 empty] | UG | 1141.835 | 508.0137
MaP-7 | Einzelprobe |  |  |  |  | Feuchtkeller / Entsorgung | UG A014 - A013 | Decke |  |  | 09.9.2025 - 11:38 |  |  |  | Feuchtkeller - En...-UG A014...-Decke _MaP-7_25-09-09.jpg | Feuchtkeller - En...-UG A014...-Decke _MaP-7_detail_25-09-09.jpg |  | - | [13 empty] | UG | 1122.3011 | 204.4651
MaP-8 | Einzelprobe |  |  |  |  | Korridor Treppe | UG A008 | Wand |  |  | 09.9.2025 - 11:46 |  |  |  | Korridor Treppe -UG A008-Wand _MaP-8_25-09-09.jpg | Korridor Treppe -UG A008-Wand _MaP-8_detail_25-09-09.jpg |  | - | [13 empty] | UG | 893.7876 | 466.1075
MaP-9 | Einzelprobe |  |  |  |  | Vorratsraum | UG A012 | Wand |  |  | 09.9.2025 - 11:49 |  |  |  | Vorratsraum -UG A012-Wand _MaP-9_25-09-09.jpg | Vorratsraum -UG A012-Wand _MaP-9_detail_25-09-09.jpg |  | - | [13 empty] | UG | 1490.6029 | 249.7771
MaP-10 | Einzelprobe |  |  |  |  | Vorratsraum | UG A012 | Boden |  |  | 09.9.2025 - 11:54 |  |  |  | Vorratsraum -UG A012-Boden _MaP-10_25-09-09.jpg | Vorratsraum -UG A012-Boden _MaP-10_detail_25-09-09.jpg |  | - | [13 empty] | UG | 1500.9542 | 256.3162
MaP-11 | Einzelprobe |  |  |  |  | Heizung | UG A007 | Wand |  |  | 09.9.2025 - 12:04 |  |  |  | Heizung -UG A007-Wand _MaP-11_25-09-09.jpg | Heizung -UG A007-Wand _MaP-11_detail_25-09-09.jpg |  | - | [13 empty] | UG | 1335.0923 | 455.9757
MaP-12 | Einzelprobe |  |  |  |  | Heizung | UG A007 | Decke |  |  | 09.9.2025 - 12:06 |  |  |  | Heizung -UG A007-Decke _MaP-12_25-09-09.jpg | Heizung -UG A007-Decke _MaP-12_detail_25-09-09.jpg |  | - | [13 empty] | UG | 1288.132 | 440.1896
MaP-13 | Einzelprobe |  |  |  |  | Korridor Treppe /WC | UG- EG A008 A107 | Boden |  |  | 09.9.2025 - 12:09 |  |  |  | Korridor Treppe -WC -UG- EG ...-Boden _MaP-13_25-09-09.jpg | Korridor Treppe -WC -UG- EG ...-Boden _MaP-13_detail_25-09-09.jpg |  | - | [13 empty] | UG | 868.7217 | 488.5457
MaP-14 | Einzelprobe |  |  |  |  | WC | EG A107 | Decke |  |  | 09.9.2025 - 12:14 |  |  |  | WC -EG A107-Decke _MaP-14_25-09-09.jpg | WC -EG A107-Decke _MaP-14_detail_25-09-09.jpg |  | - | [13 empty] | EG | 1254.8502 | 576.2879
MaP-15 | Einzelprobe | VM-7 | Plattenkleber | Wand |  | WC | EG A107 | Wand |  |  | 09.9.2025 - 12:17 |  |  |  | WC -EG A107-Wand _MaP-15_25-09-09.jpg | WC -EG A107-Wand _MaP-15_detail_25-09-09.jpg |  | - |  | Asbest | Asbest: Widerlegt | [10 empty] | EG | 1328.125 | 552.9749
MaP-16 | Einzelprobe | VM-8 | Putz | Decke |  | Korridor Treppe | UG A008 | Decke |  |  | 09.9.2025 - 12:18 |  |  |  | Korridor Treppe -UG A008-Decke _MaP-16_25-09-09.jpg | Korridor Treppe -UG A008-Decke _MaP-16_detail_25-09-09.jpg |  | - |  | Asbest | Asbest: Widerlegt | [10 empty] | UG | 800.1724 | 474.5005
MaP-17 | Einzelprobe | VM-9 | Plattenkleber | Wand |  | Küche | EG A104 A103 | Wand |  |  | 09.9.2025 - 12:26 |  |  |  | Küche -EG A104...-Wand _MaP-17_25-09-09.jpg | Küche -EG A104...-Wand _MaP-17_detail_25-09-09.jpg |  | - |  | Asbest | Asbest: Widerlegt | [10 empty] | EG | 1130.1577 | 512.2757
MaP-18 | Einzelprobe | VM-10 | Plattenkleber | Boden |  | Küche | EG A104 A103 | Boden |  |  | 09.9.2025 - 12:35 |  |  |  | Küche -EG A104...-Boden _MaP-18_25-09-09.jpg | Küche -EG A104...-Boden _MaP-18_detail_25-09-09.jpg |  | - |  | Asbest | Asbest: Widerlegt | [10 empty] | EG | 1042.6483 | 580.5671
MaP-19 | Einzelprobe | VM-11 | Putz | Wand |  | Küche | EG A104 A103 | Wand |  |  | 09.9.2025 - 12:39 |  |  |  | Küche -EG A104...-Wand _MaP-19_25-09-09.jpg | Küche -EG A104...-Wand _MaP-19_detail_25-09-09.jpg |  | - |  | Asbest | Asbest: Widerlegt | [10 empty] | EG | 1046.3986 | 568.245
MaP-20 | Einzelprobe | VM-12 | Putz | Decke |  | Küche | EG A104 A103 | Decke |  |  | 09.9.2025 - 12:40 |  |  |  | Küche -EG A104...-Decke _MaP-20_25-09-09.jpg | Küche -EG A104...-Decke _MaP-20_detail_25-09-09.jpg |  | - |  | Asbest | Asbest: Widerlegt | [10 empty] | EG | 1035.2906 | 591.0819
MaP-21 | Einzelprobe | VM-14 | Klebstoffe | Boden |  | Sitzungszimmer 4 | EG A123 A 125 |  |  |  | 09.9.2025 - 12:53 |  |  |  | Sitzungszimmer 4 -EG A123...-_MaP-21_25-09-09.jpg | Sitzungszimmer 4 -EG A123...-_MaP-21_detail_25-09-09.jpg |  | - |  | Asbest | Asbest: Widerlegt | [10 empty] | EG | 471.169 | 567.427
MaP-22 | Einzelprobe | VM-15 | Plattenkleber | Wand |  | Sitzungszimmer 4 | EG A123 A 125 | Waschbecken |  |  | 09.9.2025 - 12:56 |  |  |  | Sitzungszimmer 4 -EG A123...-Waschbe..._MaP-22_25-09-09.jpg | Sitzungszimmer 4 -EG A123...-Waschbe..._MaP-22_detail_25-09-09.jpg | 3 | m² |  | Asbest | Asbest: Bestätigt | [10 empty] | EG | 671.0104 | 522.2923
MaP-23 | Einzelprobe | VM-16 | Putze | Wand |  | Werkstatt | EG A 124 | Wand |  |  | 09.9.2025 - 12:59 |  |  |  | Werkstatt -EG A 124-Wand _MaP-23_25-09-09.jpg | Werkstatt -EG A 124-Wand _MaP-23_detail_25-09-09.jpg |  | - |  | Asbest | Asbest: Widerlegt | [10 empty] | EG | 308.0488 | 480.848
MaP-24 | Einzelprobe | VM-17 | Putz | Decke |  | Werkstatt | EG A 124 | Decke |  |  | 09.9.2025 - 13:02 |  |  |  | Werkstatt -EG A 124-Decke _MaP-24_25-09-09.jpg | Werkstatt -EG A 124-Decke _MaP-24_detail_25-09-09.jpg |  | - |  | Asbest | Asbest: Widerlegt | [10 empty] | EG | 275.8653 | 499.5584
MaP-25 | Einzelprobe | VM-18 | Putze | Wand |  | Korridor | EG A111 | Wand |  |  | 09.9.2025 - 13:09 |  |  |  | Korridor -EG A111-Wand _MaP-25_25-09-09.jpg | Korridor -EG A111-Wand _MaP-25_detail_25-09-09.jpg |  | - |  | Asbest | Asbest: Widerlegt | [10 empty] | EG | 958.7864 | 467.1062
MaP-26 | Einzelprobe | VM-19 | Putze | Decke |  | Korridor | EG A111 | Decke |  |  | 09.9.2025 - 13:22 |  |  |  | Korridor -EG A111-Decke _MaP-26_25-09-09.jpg | Korridor -EG A111-Decke _MaP-26_detail_25-09-09.jpg |  | - |  | Asbest | Asbest: Widerlegt | [10 empty] | EG | 832.9433 | 485.6798
MaP-27 | Einzelprobe | VM-20 | Putz | Wand |  | Begegnungsraum | EG A118 | Wand |  |  | 09.9.2025 - 13:26 |  |  |  | Begegnungsraum -EG A118-Wand _MaP-27_25-09-09.jpg | Begegnungsraum -EG A118-Wand _MaP-27_detail_25-09-09.jpg |  | - |  | Asbest | Asbest: Widerlegt | [10 empty] | EG | 956.1021 | 425.9331
MaP-28 | Einzelprobe | VM-21 | Putze | Decke |  | Begegnungsraum | EG A118 | Decke |  |  | 09.9.2025 - 13:29 |  |  |  | Begegnungsraum -EG A118-Decke _MaP-28_25-09-09.jpg | Begegnungsraum -EG A118-Decke _MaP-28_detail_25-09-09.jpg |  | - |  | Asbest | Asbest: Widerlegt | [10 empty] | EG | 976.0776 | 410.882
MaP-29 | Einzelprobe | VM-22 | Plattenkleber | Boden |  | Korridor alle Nebenräume | EG A111 | Boden |  |  | 09.9.2025 - 13:35 |  |  |  | Korridor alle Neb...-EG A111-Boden _MaP-29_25-09-09.jpg | Korridor alle Neb...-EG A111-Boden _MaP-29_detail_25-09-09.jpg |  | - |  | Asbest | Asbest: Widerlegt | [10 empty] | EG | 1277.2356 | 483.4096
MaP-30 | Einzelprobe | VM-23 | Putz | Wand |  | Korridor Treppe | EG- DG A106 | Wand |  |  | 09.9.2025 - 13:38 |  |  |  | Korridor Treppe -EG- DG ...-Wand _MaP-30_25-09-09.jpg | Korridor Treppe -EG- DG ...-Wand _MaP-30_detail_25-09-09.jpg |  | - |  | Asbest | Asbest: Widerlegt | [10 empty] | EG | 1388.3208 | 568.5148
MaP-31 | Einzelprobe | VM-24 | Putz | Decke |  | Korridor Treppe | EG- DG A106 | Decke |  |  | 09.9.2025 - 13:45 |  |  |  | Korridor Treppe -EG- DG ...-Decke _MaP-31_25-09-09.jpg | Korridor Treppe -EG- DG ...-Decke _MaP-31_detail_25-09-09.jpg |  | - |  | Asbest | Asbest: Widerlegt | [10 empty] | EG | 1391.1946 | 648.2197
MaP-32 | Einzelprobe | VM-25 | Plattenkleber | Wand |  | WC / Dusche | 1.OG + DG A 212 A310 | Wand |  |  | 09.9.2025 - 13:48 |  |  |  | WC - Dusche -1.OG + ...-Wand _MaP-32_25-09-09.jpg | WC - Dusche -1.OG + ...-Wand _MaP-32_detail_25-09-09.jpg |  | - |  | Asbest | Asbest: Widerlegt | [10 empty] | OG | 1459.9991 | 643.2023
MaP-33 | Einzelprobe | VM-26 | Plattenkleber | Boden |  | WC / Dusche | 1.OG + DG A 212 A310 | Boden |  |  | 09.9.2025 - 14:01 |  |  |  | WC - Dusche -1.OG + ...-Boden _MaP-33_25-09-09.jpg | WC - Dusche -1.OG + ...-Boden _MaP-33_detail_25-09-09.jpg |  | - |  | Asbest | Asbest: Widerlegt | [10 empty] | OG | 1472.7867 | 677.6733
MaP-34 | Einzelprobe | VM-27 | Putz | Wand |  | WC / Dusche | 1.OG + DG A 212 A310 | Wand |  |  | 09.9.2025 - 14:01 |  |  |  | WC - Dusche -1.OG + ...-Wand _MaP-34_25-09-09.jpg | WC - Dusche -1.OG + ...-Wand _MaP-34_detail_25-09-09.jpg |  | - |  | Asbest | Asbest: Widerlegt | [10 empty] | OG | 1430.4957 | 688.3029
MaP-35 | Einzelprobe | VM-28 | Putz | Decke |  | WC / Dusche | 1.OG + DG A 212 A310 | Decke |  |  | 09.9.2025 - 14:02 |  |  |  | WC - Dusche -1.OG + ...-Decke _MaP-35_25-09-09.jpg | WC - Dusche -1.OG + ...-Decke _MaP-35_detail_25-09-09.jpg |  | - |  | Asbest | Asbest: Widerlegt | [10 empty] | OG | 1484.3681 | 680.7474
MaP-36 | Einzelprobe | VM-29 | Putz | Wand |  | Zimmer 1 | 1. OG A230 | Wand |  |  | 09.9.2025 - 14:26 |  |  |  | Zimmer 1-1. OG A230-Wand _MaP-36_25-09-09.jpg | Zimmer 1-1. OG A230-Wand _MaP-36_detail_25-09-09.jpg |  | - |  | Asbest | Asbest: Widerlegt | [10 empty] | OG | 551.0264 | 510.9418
MaP-37 | Einzelprobe | VM-30 | Klebstoffe | Boden |  | alle Zimmer / Gang | 1. OG WG1 | Boden |  |  | 09.9.2025 - 14:29 |  |  |  | alle Zimmer - Gang -1. OG WG1-Boden _MaP-37_25-09-09.jpg | alle Zimmer - Gang -1. OG WG1-Boden _MaP-37_detail_25-09-09.jpg |  | - |  | Asbest | Asbest: Widerlegt | [10 empty] | OG | 565.3811 | 490.1551
MaP-38 | Einzelprobe | VM-31 | Plattenkleber | Wand |  | Küche | DG A330 | Wand |  |  | 09.9.2025 - 14:40 |  |  |  | Küche -DG A330-Wand _MaP-38_25-09-09.jpg | Küche -DG A330-Wand _MaP-38_detail_25-09-09.jpg |  | - |  | Asbest | Asbest: Widerlegt | [10 empty] | DG | 608.0194 | 563.0065
MaP-39 | Einzelprobe | VM-32 | Plattenkleber | Wand |  | Dusche / WC | DG A330 | Wand |  |  | 09.9.2025 - 14:40 |  |  |  | Dusche - WC -DG A330-Wand _MaP-39_25-09-09.jpg | Dusche - WC -DG A330-Wand _MaP-39_detail_25-09-09.jpg |  | - |  | Asbest | Asbest: Widerlegt | [10 empty] | DG | 655.0307 | 543.8129
MaP-40 | Einzelprobe | VM-33 | Putz | Wand |  | Zimmer / Küche | DG A330 | Wand |  |  | 09.9.2025 - 14:41 |  |  |  | Zimmer - Küche -DG A330-Wand _MaP-40_25-09-09.jpg | Zimmer - Küche -DG A330-Wand _MaP-40_detail_25-09-09.jpg |  | - |  | Asbest | Asbest: Widerlegt | [10 empty] | DG | 665.7047 | 552.6548
VB-1 | Visueller Befund | VM-2 | Faserzement | Fallrohr |  | Gesammtes Haus | UG -DG | Fallrohr |  |  | 09.9.2025 - 10:48 |  |  |  | Gesammtes Haus -UG -DG -Fallrohr _VB-1_25-09-09.jpg | Gesammtes Haus -UG -DG -Fallrohr _VB-1_detail_25-09-09.jpg |  | - |  | Asbest | Asbest: Widerlegt | [10 empty] | UG | 684.4253 | 340.9156
VB-2 | Visueller Befund | VM-13 | Flachdichtung | Öltank |  | Öltank | UG A015 | Öltank |  |  | 09.9.2025 - 11:38 |  |  |  | Öltank -UG A015-Öltank _VB-2_25-09-09.jpg | Öltank -UG A015-Öltank _VB-2_detail_25-09-09.jpg |  | - |  | Asbest | Asbest: Ungeklärt | [10 empty] | UG | 918.3545 | 201.8816