## Report
Bezeichnung Befund | Art | Verdachtsmoment | Material | Zugehöriges Bauteil | Farbe | Gebäude/Bereich | Stockwerk/Ebene | Raum/Teilbereich | Bemerkung Probe/Befund | Bemerkung Verdachtsmoment | Erfassungszeitpunkt | Probenehmer | Überblick | Detail | Dateiname Überblick | Dateiname Detail | Menge | Einheit | Mischprobe | Verdacht | Einstufung | Angenommene Trefferwahrscheinlichkeit | Einheit | Aussagesicherheit | Einheit | Risikomenge | Einheit | Begründung | Ergebnis Analytik | Bewertung | Aufgabe | Referenzkarte | X-Koordinate | Y-Koordinate
MaP-1 | Einzelprobe | VM-4 | Fliesenkleber | Wand |  | Bad | OG |  |  |  | 12.9.2025 - 13:17 |  |  |  | Bad-OG-_MaP-1_25-09-12.jpg | Bad-OG-_MaP-1_detail_25-09-12.jpg |  | - |  | Asbest | Asbest: Bestätigt
MaP-2 | Einzelprobe | VM-5 | Verputz | Wand |  | Bad | OG |  |  |  | 12.9.2025 - 13:17 |  |  |  | Bad-OG-_MaP-2_25-09-12.jpg | Bad-OG-_MaP-2_detail_25-09-12.jpg |  | - |  | Asbest | Asbest: Widerlegt
MaP-3 | Einzelprobe | VM-6 | Verputz | Decke |  | Bad | OG |  |  |  | 12.9.2025 - 13:18 |  |  |  | Bad-OG-_MaP-3_25-09-12.jpg | Bad-OG-_MaP-3_detail_25-09-12.jpg |  | - |  | Asbest | Asbest: Widerlegt
MaP-4 | Einzelprobe | VM-7 | Fliesenkleber | Boden |  | Bad | OG und EG |  |  |  | 12.9.2025 - 13:19 |  |  |  | Bad-OG und EG-_MaP-4_25-09-12.jpg | Bad-OG und EG-_MaP-4_detail_25-09-12.jpg |  | - |  | Asbest | Asbest: Widerlegt
MaP-5 | Einzelprobe | VM-4 | Fliesenkleber | Wand |  | Küche | OG |  |  |  | 12.9.2025 - 13:20 |  |  |  | Küche -OG-_MaP-5_25-09-12.jpg | Küche -OG-_MaP-5_detail_25-09-12.jpg |  | - |  | Asbest | Asbest: Bestätigt
MaP-6 | Einzelprobe | VM-5 | Verputz | Wand |  | Küche | OG |  |  |  | 12.9.2025 - 13:20 |  |  |  | Küche -OG-_MaP-6_25-09-12.jpg | Küche -OG-_MaP-6_detail_25-09-12.jpg |  | - |  | Asbest | Asbest: Widerlegt
MaP-7 | Einzelprobe | VM-7 | Fliesenkleber | Boden |  | Küche | OG und EG |  |  |  | 12.9.2025 - 13:21 |  |  |  | Küche -OG und EG-_MaP-7_25-09-12.jpg | Küche -OG und EG-_MaP-7_detail_25-09-12.jpg |  | - |  | Asbest | Asbest: Widerlegt
MaP-8 | Einzelprobe | VM-8 | Sockelkleber |  |  | Küche | OG und EG |  |  |  | 12.9.2025 - 13:21 |  |  |  | Küche -OG und EG-_MaP-8_25-09-12.jpg | Küche -OG und EG-_MaP-8_detail_25-09-12.jpg |  | - |  | Asbest | Asbest: Bestätigt
MaP-9 | Einzelprobe | VM-5 | Verputz | Wand |  | Zimmer | OG |  |  |  | 12.9.2025 - 13:22 |  |  |  | Zimmer-OG-_MaP-9_25-09-12.jpg | Zimmer-OG-_MaP-9_detail_25-09-12.jpg |  | - |  | Asbest | Asbest: Widerlegt
MaP-10 | Einzelprobe | VM-14 | Fliesenkleber | Wand |  | Bad | EG |  |  |  | 12.9.2025 - 13:23 |  |  |  | Bad-EG-_MaP-10_25-09-12.jpg | Bad-EG-_MaP-10_detail_25-09-12.jpg |  | - |  | Asbest | Asbest: Widerlegt
MaP-11 | Einzelprobe | VM-10 | Teppichkleber |  |  | Zimmer | OG |  |  |  | 12.9.2025 - 13:24 |  |  |  | Zimmer-OG-_MaP-11_25-09-12.jpg | Zimmer-OG-_MaP-11_detail_25-09-12.jpg |  | - |  | Asbest | Asbest: Widerlegt
MaP-12 | Einzelprobe | VM-15 | Sockelkleber |  |  | Treppenhaus und Gang | EG/OG |  |  |  | 12.9.2025 - 13:27 |  |  |  | Treppenhaus und Gang-EG-OG-_MaP-12_25-09-12.jpg | Treppenhaus und Gang-EG-OG-_MaP-12_detail_25-09-12.jpg |  | - |  | Asbest | Asbest: Widerlegt
MaP-13 | Einzelprobe | VM-11 | (elastische) Bodenbeläge | Boden |  | Gang | EG |  |  |  | 12.9.2025 - 13:27 |  |  |  | Gang-EG-_MaP-13_25-09-12.jpg | Gang-EG-_MaP-13_detail_25-09-12.jpg |  | - |  | Asbest | Asbest: Widerlegt
MaP-14 | Einzelprobe | VM-5 | Verputz | Wand |  | Gang und Zimmer | EG |  |  |  | 12.9.2025 - 13:41 |  |  |  | Gang und Zimmer-EG-_MaP-14_25-09-12.jpg | Gang und Zimmer-EG-_MaP-14_detail_25-09-12.jpg |  | - |  | Asbest | Asbest: Widerlegt
MaP-15 | Einzelprobe | VM-6 | Verputz | Decke |  | Gang und Zimmer | EG |  |  |  | 12.9.2025 - 13:42 |  |  |  | Gang und Zimmer-EG-_MaP-15_25-09-12.jpg | Gang und Zimmer-EG-_MaP-15_detail_25-09-12.jpg |  | - |  | Asbest | Asbest: Widerlegt
MaP-17 | Einzelprobe | VM-12 | Faserplatten |  |  | Fassade | EG bis DG |  |  |  | 12.9.2025 - 13:53 |  |  |  | Fassade-EG bis DG-_MaP-17_25-09-12.jpg | Fassade-EG bis DG-_MaP-17_detail_25-09-12.jpg |  | - |  | Asbest | Asbest: Widerlegt
MaP-18 | Einzelprobe | VM-5 | Verputz | Wand |  | Fassade | EG bis DG |  |  |  | 12.9.2025 - 13:54 |  |  |  | Fassade-EG bis DG-_MaP-18_25-09-12.jpg | Fassade-EG bis DG-_MaP-18_detail_25-09-12.jpg |  | - |  | Asbest | Asbest: Widerlegt
VB-1 | Visueller Befund | VM-1 | Faserzement | Dach |  | Unterdach | DG |  |  |  | 12.9.2025 - 12:06 |  |  |  | Unterdach-DG-_VB-1_25-09-12.jpg | Unterdach-DG-_VB-1_detail_25-09-12.jpg |  | - |  | Asbest | Asbest: Bestätigt
VB-2 | Visueller Befund | VM-2 | Dämmung | Estrichboden |  | Estrich | DG |  |  |  | 12.9.2025 - 12:11 |  |  |  | Estrich-DG-_VB-2_25-09-12.jpg | Estrich-DG-_VB-2_detail_25-09-12.jpg |  | - |  | FCKW | FCKW: Ungeklärt
VB-3 | Visueller Befund | VM-3 | LAP | Brandschutz |  | Estrich | DG |  |  |  | 12.9.2025 - 12:15 |  |  |  | Estrich-DG-_VB-3_25-09-12.jpg | Estrich-DG-_VB-3_detail_25-09-12.jpg |  | - |  | Asbest | Asbest: Bestätigt
VB-4 | Visueller Befund | VM-9 | Faserzement |  |  | Balkon | OG |  |  |  | 12.9.2025 - 13:20 |  |  |  | Balkon-OG-_VB-4_25-09-12.jpg | Balkon-OG-_VB-4_detail_25-09-12.jpg |  | - |  | Asbest | Asbest: Bestätigt
VB-5 | Visueller Befund | VM-13 | Faserzement / LAP | Elektrotableau |  | Gang | EG |  |  |  | 12.9.2025 - 13:56 |  |  |  | Gang-EG-_VB-5_25-09-12.jpg | Gang-EG-_VB-5_detail_25-09-12.jpg |  | - |  | Asbest | Asbest: Bestätigt