## Report
Bezeichnung Befund | Art | Verdachtsmoment | Material | Zugehöriges Bauteil | Farbe | Gebäude/Bereich | Stockwerk/Ebene | Raum/Teilbereich | Bemerkung Probe/Befund | Bemerkung Verdachtsmoment | Erfassungszeitpunkt | Probenehmer | Überblick | Detail | Dateiname Überblick | Dateiname Detail | Menge | Einheit | Mischprobe | Verdacht | Einstufung | Angenommene Trefferwahrscheinlichkeit | Einheit | Aussagesicherheit | Einheit | Risikomenge | Einheit | Begründung | Ergebnis Analytik | Bewertung | Aufgabe | Referenzkarte | X-Koordinate | Y-Koordinate
MaP-1 | Einzelprobe | VM-2 | Cushion Vinyl | Boden und Wand |  | Wohnzimmer | DG |  |  |  | 15.9.2025 - 10:00 |  |  |  | Wohnzimmer -DG-_MaP-1_25-09-15.jpg | Wohnzimmer -DG-_MaP-1_detail_25-09-15.jpg | 120 | m |  | Asbest | Asbest: Bestätigt
MaP-2 | Einzelprobe | VM-10 | Sockelleim | Sockel bei Cushion Vinyl |  | Wohnzimmer | DG |  |  |  | 15.9.2025 - 10:04 |  |  |  | Wohnzimmer -DG-_MaP-2_25-09-15.jpg | Wohnzimmer -DG-_MaP-2_detail_25-09-15.jpg |  | - |  | Asbest | Asbest: Widerlegt
MaP-3 | Einzelprobe | VM-1 | Verputz | Wand |  | Wohnzimmer | DG |  |  |  | 15.9.2025 - 10:05 |  |  |  | Wohnzimmer -DG-_MaP-3_25-09-15.jpg | Wohnzimmer -DG-_MaP-3_detail_25-09-15.jpg |  | - |  | Asbest | Asbest: Widerlegt
MaP-4 | Einzelprobe | VM-4 | Fliesenkleber | Boden |  | Wohnzimmer | DG |  |  |  | 15.9.2025 - 10:12 |  |  |  | Wohnzimmer -DG-_MaP-4_25-09-15.jpg | Wohnzimmer -DG-_MaP-4_detail_25-09-15.jpg |  | - |  | Asbest | Asbest: Widerlegt
MaP-5 | Einzelprobe | VM-5 | Teppichkleber | Wand |  | Gang | 1.OG |  |  |  | 15.9.2025 - 10:17 |  |  |  | Gang-1.OG-_MaP-5_25-09-15.jpg | Gang-1.OG-_MaP-5_detail_25-09-15.jpg |  | - |  | Asbest | Asbest: Widerlegt
MaP-6 | Einzelprobe | VM-4 | Fliesenkleber | Boden |  | Küche | 1.OG |  |  |  | 15.9.2025 - 10:20 |  |  |  | Küche -1.OG-_MaP-6_25-09-15.jpg | Küche -1.OG-_MaP-6_detail_25-09-15.jpg |  | - |  | Asbest | Asbest: Widerlegt
MaP-7 | Einzelprobe | VM-7 | Fliesenkleber | Wand |  | Küche | 1.OG |  |  |  | 15.9.2025 - 10:20 |  |  |  | Küche -1.OG-_MaP-7_25-09-15.jpg | Küche -1.OG-_MaP-7_detail_25-09-15.jpg |  | - |  | Asbest | Asbest: Widerlegt
MaP-8 | Einzelprobe | VM-8 | Verputz | Decke |  | Küche | 1.OG |  |  |  | 15.9.2025 - 10:21 |  |  |  | Küche -1.OG-_MaP-8_25-09-15.jpg | Küche -1.OG-_MaP-8_detail_25-09-15.jpg |  | - |  | Asbest | Asbest: Widerlegt
MaP-9 | Einzelprobe | VM-4 | Fliesenkleber | Boden |  | Bad | 1.OG |  |  |  | 15.9.2025 - 11:20 |  |  |  | Bad -1.OG-_MaP-9_25-09-15.jpg | Bad -1.OG-_MaP-9_detail_25-09-15.jpg |  | - |  | Asbest | Asbest: Widerlegt
MaP-10 | Einzelprobe | VM-7 | Fliesenkleber | Wand |  | Bad | 1.OG |  |  |  | 15.9.2025 - 11:22 |  |  |  | Bad -1.OG-_MaP-10_25-09-15.jpg | Bad -1.OG-_MaP-10_detail_25-09-15.jpg |  | - |  | Asbest | Asbest: Widerlegt
MaP-11 | Einzelprobe | VM-1 | Verputz | Wand |  | Stock | EG |  |  |  | 15.9.2025 - 11:22 |  |  |  | Stock-EG-_MaP-11_25-09-15.jpg | Stock-EG-_MaP-11_detail_25-09-15.jpg |  | - |  | Asbest | Asbest: Widerlegt
MaP-12 | Einzelprobe | VM-2 | Cushion Vinyl | Boden und Wand |  | Treppe/WC | EG/1.OG |  |  |  | 15.9.2025 - 11:26 |  |  |  | Treppe-WC-EG-1.OG-_MaP-12_25-09-15.jpg | Treppe-WC-EG-1.OG-_MaP-12_detail_25-09-15.jpg | 25 | m |  | Asbest | Asbest: Bestätigt
MaP-13 | Einzelprobe | VM-4 | Fliesenkleber | Boden |  | Wohnzimmer und Küche | EG |  |  |  | 15.9.2025 - 11:33 |  |  |  | Wohnzimmer und Küche-EG-_MaP-13_25-09-15.jpg | Wohnzimmer und Küche-EG-_MaP-13_detail_25-09-15.jpg | 70 | m |  | Asbest | Asbest: Widerlegt
MaP-14 | Einzelprobe | VM-12 | Verputz | Fassade |  | Fassade | EG-DG |  |  |  | 15.9.2025 - 11:42 |  |  |  | Fassade-EG-DG-_MaP-14_25-09-15.jpg | Fassade-EG-DG-_MaP-14_detail_25-09-15.jpg |  | - |  | Asbest | Asbest: Widerlegt
VB-1 | Visueller Befund | VM-13 | Faserzement / LAP | Kamin |  | Wohnzimmer | DG |  |  |  | 15.9.2025 - 09:59 |  |  |  | Wohnzimmer -DG-_VB-1_25-09-15.jpg | Wohnzimmer -DG-_VB-1_detail_25-09-15.jpg |  | - |  | Asbest | Asbest: Ungeklärt
VB-2 | Visueller Befund | VM-14 | Bleiabdeckung | Dachfenster |  | Dach | DG |  |  |  | 15.9.2025 - 10:07 |  |  |  | Dach-DG-_VB-2_25-09-15.jpg | Dach-DG-_VB-2_detail_25-09-15.jpg |  | - |  | bleihaltig | bleihaltig: Bestätigt
VB-3 | Visueller Befund | VM-3 | Faserzement | Rohre |  | Abstellkammer | DG |  |  |  | 15.9.2025 - 10:08 |  |  |  | Abstellkammer-DG-_VB-3_25-09-15.jpg | Abstellkammer-DG-_VB-3_detail_25-09-15.jpg |  | - |  | Asbest | Asbest: Bestätigt
VB-4 | Visueller Befund | VM-9 | Faserzement / LAP / Schnüre | Kachelofen |  | Wohnzimmer | EG |  |  |  | 15.9.2025 - 11:30 |  |  |  | Wohnzimmer -EG-_VB-4_25-09-15.jpg | Wohnzimmer -EG-_VB-4_detail_25-09-15.jpg |  | - |  | Asbest | Asbest: Ungeklärt
VB-5 | Visueller Befund | VM-11 | Elektrotableau |  |  | Gang | UG |  |  |  | 15.9.2025 - 11:40 |  |  |  | Gang-UG-_VB-5_25-09-15.jpg | Gang-UG-_VB-5_detail_25-09-15.jpg |  | - |  | Asbest | Asbest: Widerlegt