## Report
Bezeichnung Befund | Art | Verdachtsmoment | Material | Zugehöriges Bauteil | Farbe | Gebäude/Bereich | Stockwerk/Ebene | Raum/Teilbereich | Bemerkung Probe/Befund | Bemerkung Verdachtsmoment | Erfassungszeitpunkt | Probenehmer | Überblick | Detail | Dateiname Überblick | Dateiname Detail | Menge | Einheit | Mischprobe | Verdacht | Einstufung | Angenommene Trefferwahrscheinlichkeit | Einheit | Aussagesicherheit | Einheit | Risikomenge | Einheit | Begründung | Ergebnis Analytik | Bewertung | Aufgabe | Referenzkarte | X-Koordinate | Y-Koordinate
MaP-1 | Einzelprobe | VM-1 | LAP | Safe |  | Estrich | DG |  |  |  | 15.9.2025 - 12:58 |  |  |  | Estrich-DG-_MaP-1_25-09-15.jpg | Estrich-DG-_MaP-1_detail_25-09-15.jpg | 1 | m² |  | Asbest | Asbest: Bestätigt
MaP-2 | Einzelprobe | VM-6 | Fliesenkleber | Wand |  | Bad | EG |  |  |  | 15.9.2025 - 13:02 |  |  |  | Bad-EG-_MaP-2_25-09-15.jpg | Bad-EG-_MaP-2_detail_25-09-15.jpg |  | - |  | Asbest | Asbest: Widerlegt
MaP-3 | Einzelprobe | VM-7 | Fliesenkleber | Boden |  | Bad | EG |  |  |  | 15.9.2025 - 13:40 |  |  |  | Bad-EG-_MaP-3_25-09-15.jpg | Bad-EG-_MaP-3_detail_25-09-15.jpg |  | - |  | Asbest | Asbest: Bestätigt
MaP-4 | Einzelprobe | VM-14 | Fliesenkleber | Wand |  | Küche | EG |  |  |  | 15.9.2025 - 13:41 |  |  |  | Küche -EG-_MaP-4_25-09-15.jpg | Küche -EG-_MaP-4_detail_25-09-15.jpg |  | - |  | Asbest | Asbest: Bestätigt
MaP-5 | Einzelprobe | VM-8 | Verputz | Decke |  | Küche | EG |  |  |  | 15.9.2025 - 13:43 |  |  |  | Küche -EG-_MaP-5_25-09-15.jpg | Küche -EG-_MaP-5_detail_25-09-15.jpg |  | - |  | Asbest | Asbest: Widerlegt
MaP-6 | Einzelprobe | VM-9 | Verputz | Wand |  | Wohnzimmer/Zimmer | EG |  |  |  | 15.9.2025 - 13:44 |  |  |  | Wohnzimmer-Zimmer-EG-_MaP-6_25-09-15.jpg | Wohnzimmer-Zimmer-EG-_MaP-6_detail_25-09-15.jpg |  | - |  | Asbest | Asbest: Widerlegt
MaP-7 | Einzelprobe | VM-9 | Verputz | Wand |  | Wohnzimmer | EG |  |  |  | 15.9.2025 - 13:45 |  |  |  | Wohnzimmer -EG-_MaP-7_25-09-15.jpg | Wohnzimmer -EG-_MaP-7_detail_25-09-15.jpg |  | - |  | Asbest | Asbest: Widerlegt
MaP-8 | Einzelprobe | VM-10 | Schnur | Kamin |  | Wohnzimmer | EG |  |  |  | 15.9.2025 - 13:46 |  |  |  | Wohnzimmer -EG-_MaP-8_25-09-15.jpg | Wohnzimmer -EG-_MaP-8_detail_25-09-15.jpg |  | - |  | Asbest | Asbest: Ungeklärt
MaP-9 | Einzelprobe | VM-12 | Teppichkleber | Wand |  | Zimmer | EG |  |  |  | 15.9.2025 - 13:49 |  |  |  | Zimmer-EG-_MaP-9_25-09-15.jpg | Zimmer-EG-_MaP-9_detail_25-09-15.jpg |  | - |  | Asbest | Asbest: Widerlegt
MaP-10 | Einzelprobe | VM-9 | Verputz | Wand |  | Treppe | UG |  |  |  | 15.9.2025 - 13:51 |  |  |  | Treppe -UG-_MaP-10_25-09-15.jpg | Treppe -UG-_MaP-10_detail_25-09-15.jpg |  | - |  | Asbest | Asbest: Widerlegt
MaP-11 | Einzelprobe | VM-6 | Fliesenkleber | Wand |  | Waschküche | UG |  |  |  | 15.9.2025 - 13:56 |  |  |  | Waschküche -UG-_MaP-11_25-09-15.jpg | Waschküche -UG-_MaP-11_detail_25-09-15.jpg |  | - |  | Asbest | Asbest: Widerlegt
MaP-12 | Einzelprobe | VM-6 | Fliesenkleber | Wand |  | Waschküche | UG |  |  |  | 15.9.2025 - 13:58 |  |  |  | Waschküche -UG-_MaP-12_25-09-15.jpg | Waschküche -UG-_MaP-12_detail_25-09-15.jpg |  | - |  | Asbest | Asbest: Widerlegt
MaP-13 | Einzelprobe | VM-13 | Korkmatte | Boden |  | Zimmer | UG |  |  |  | 15.9.2025 - 14:04 |  |  |  | Zimmer-UG-_MaP-13_25-09-15.jpg | Zimmer-UG-_MaP-13_detail_25-09-15.jpg |  | - |  | Asbest | Asbest: Widerlegt
VB-2 | Visueller Befund | VM-2 | Faserzement | Unterdach |  | Dach | DG |  |  |  | 15.9.2025 - 13:01 |  |  |  | Dach-DG-_VB-2_25-09-15.jpg | Dach-DG-_VB-2_detail_25-09-15.jpg |  | - |  | Asbest | Asbest: Bestätigt
VB-3 | Visueller Befund | VM-3 | Faserzement/ LAP | Elektrotableau mit Holzrahmen |  | Tankraum | UG |  |  |  | 15.9.2025 - 13:33 |  |  |  | Tankraum -UG-_VB-3_25-09-15.jpg | Tankraum -UG-_VB-3_detail_25-09-15.jpg |  | - |  | Asbest | Asbest: Bestätigt
VB-4 | Visueller Befund | VM-4 | Fensterkitt | alte Fenster |  | Garage | UG |  |  |  | 15.9.2025 - 13:36 |  |  |  | Garage-UG-_VB-4_25-09-15.jpg | Garage-UG-_VB-4_detail_25-09-15.jpg |  | - |  | Asbest | Asbest: Bestätigt
VB-5 | Visueller Befund | VM-5 | Fliesenkleber | Boden |  | Eingang/ Treppe | EG/UG |  |  |  | 15.9.2025 - 13:39 |  |  |  | Eingang- Treppe-EG-UG-_VB-5_25-09-15.jpg | Eingang- Treppe-EG-UG-_VB-5_detail_25-09-15.jpg |  | - |  | Asbest | Asbest: Widerlegt
VB-6 | Visueller Befund | VM-11 | Faserzement / LAP / Schnüre | Kamin |  | Wohnzimmer | EG |  |  |  | 15.9.2025 - 13:46 |  |  |  | Wohnzimmer -EG-_VB-6_25-09-15.jpg | Wohnzimmer -EG-_VB-6_detail_25-09-15.jpg |  | - |  | Asbest | Asbest: Ungeklärt