## Report
Bezeichnung Befund | Art | Verdachtsmoment | Material | Zugehöriges Bauteil | Farbe | Gebäude/Bereich | Stockwerk/Ebene | Raum/Teilbereich | Bemerkung Probe/Befund | Bemerkung Verdachtsmoment | Erfassungszeitpunkt | Probenehmer | Überblick | Detail | Dateiname Überblick | Dateiname Detail | Menge | Einheit | Mischprobe | Verdacht | Einstufung | Angenommene Trefferwahrscheinlichkeit | Einheit | Aussagesicherheit | Einheit | Risikomenge | Einheit | Begründung | Ergebnis Analytik | Bewertung | Aufgabe | Referenzkarte | X-Koordinate | Y-Koordinate
MaP-1 | Einzelprobe | VM-4 | Fliesenkleber | Wand |  | Küche | EG |  |  |  | 16.9.2025 - 09:42 |  |  |  | Küche-EG-_MaP-1_25-09-16.jpg | Küche-EG-_MaP-1_detail_25-09-16.jpg |  | - |  | Asbest | Asbest: Bestätigt
MaP-2 | Einzelprobe | VM-5 | Verputz | Decke |  | Küche | EG |  |  |  | 16.9.2025 - 09:47 |  |  |  | Küche-EG-_MaP-2_25-09-16.jpg | Küche-EG-_MaP-2_detail_25-09-16.jpg |  | - |  | Asbest | Asbest: Widerlegt
MaP-3 | Einzelprobe | VM-6 | Verputz | Wand |  | Küche | EG |  |  |  | 16.9.2025 - 09:49 |  |  |  | Küche-EG-_MaP-3_25-09-16.jpg | Küche-EG-_MaP-3_detail_25-09-16.jpg |  | - |  | Asbest | Asbest: Widerlegt | 80 | % | 99.98518 | % | 0.001897128 | -
MaP-4 | Einzelprobe | VM-7 | Fliesenkleber | Boden |  | Küche | EG |  |  |  | 16.9.2025 - 09:49 |  |  |  | Küche-EG-_MaP-4_25-09-16.jpg | Küche-EG-_MaP-4_detail_25-09-16.jpg |  | - |  | Asbest | Asbest: Widerlegt
MaP-5 | Einzelprobe | VM-8 | Cushion-Vinyl | Wand |  | Männer WC | EG |  |  |  | 16.9.2025 - 10:01 |  |  |  | Männer WC-EG-_MaP-5_25-09-16.jpg | Männer WC-EG-_MaP-5_detail_25-09-16.jpg |  | - |  | Asbest | Asbest: Bestätigt
MaP-6 | Einzelprobe | VM-7 | Fliesenkleber | Boden |  | Eingang/Männer WC | EG |  |  |  | 16.9.2025 - 10:02 |  |  |  | Eingang-Männer WC-EG-_MaP-6_25-09-16.jpg | Eingang-Männer WC-EG-_MaP-6_detail_25-09-16.jpg |  | - |  | Asbest | Asbest: Widerlegt
MaP-7 | Einzelprobe | VM-10 | (elastische) Bodenbeläge inkl. Kleber | Boden |  | Restaurant | EG |  |  |  | 16.9.2025 - 10:08 |  |  |  | Restaurant -EG-_MaP-7_25-09-16.jpg | Restaurant -EG-_MaP-7_detail_25-09-16.jpg | 100 | m² |  | Asbest | Asbest: Widerlegt | 60 | % | 94.0607 | % | 3.563578 | m²
MaP-8 | Einzelprobe | VM-6 | Verputz | Wand |  | Büro | 1.OG |  |  |  | 16.9.2025 - 10:15 |  |  |  | Büro-1.OG-_MaP-8_25-09-16.jpg | Büro-1.OG-_MaP-8_detail_25-09-16.jpg | 16 | m² |  | Asbest | Asbest: Widerlegt | 80 | % | 99.98518 | % | 0.001897128 | m²
MaP-9 | Einzelprobe | VM-11 | Teppichkleber | Boden |  | Büro und Eingang | 1.OG |  |  |  | 16.9.2025 - 10:16 |  |  |  | Büro und Eingang-1.OG-_MaP-9_25-09-16.jpg | Büro und Eingang-1.OG-_MaP-9_detail_25-09-16.jpg | 20 | m² |  | Asbest | Asbest: Widerlegt
MaP-10 | Einzelprobe | VM-11 | Teppichkleber | Boden |  | Wohnzimmer | 1.OG |  |  |  | 16.9.2025 - 10:22 |  |  |  | Wohnzimmer -1.OG-_MaP-10_25-09-16.jpg | Wohnzimmer -1.OG-_MaP-10_detail_25-09-16.jpg |  | - |  | Asbest | Asbest: Widerlegt
MaP-11 | Einzelprobe | VM-11 | Teppichkleber | Boden |  | Abstellraum | 1.OG |  |  |  | 16.9.2025 - 10:26 |  |  |  | Abstellraum-1.OG-_MaP-11_25-09-16.jpg | Abstellraum-1.OG-_MaP-11_detail_25-09-16.jpg | 11 | m² |  | Asbest | Asbest: Widerlegt
MaP-12 | Einzelprobe | VM-11 | Teppichkleber | Boden |  | Schlafzimmer | 1.OG |  |  |  | 16.9.2025 - 10:28 |  |  |  | Schlafzimmer -1.OG-_MaP-12_25-09-16.jpg | Schlafzimmer -1.OG-_MaP-12_detail_25-09-16.jpg | 20 | m² |  | Asbest | Asbest: Widerlegt
MaP-13 | Einzelprobe | VM-8 | Cushion-Vinyl | Wand |  | Bad | 1.OG |  |  |  | 16.9.2025 - 10:32 |  |  |  | Bad-1.OG-_MaP-13_25-09-16.jpg | Bad-1.OG-_MaP-13_detail_25-09-16.jpg | 4 | m² |  | Asbest | Asbest: Bestätigt
MaP-14 | Einzelprobe | VM-5 | Verputz | Decke |  | Bad | 1.OG |  |  |  | 16.9.2025 - 10:36 |  |  |  | Bad-1.OG-_MaP-14_25-09-16.jpg | Bad-1.OG-_MaP-14_detail_25-09-16.jpg |  | - |  | Asbest | Asbest: Widerlegt
MaP-15 | Einzelprobe | VM-5 | Verputz | Decke |  | Waschküche | 1.OG |  |  |  | 16.9.2025 - 10:38 |  |  |  | Waschküche -1.OG-_MaP-15_25-09-16.jpg | Waschküche -1.OG-_MaP-15_detail_25-09-16.jpg |  | - |  | Asbest | Asbest: Widerlegt
MaP-16 | Einzelprobe | VM-10 | (elastische) Bodenbeläge inkl. Kleber | Boden |  | Damen WC | 1.OG |  |  |  | 16.9.2025 - 10:47 |  |  |  | Damen WC-1.OG-_MaP-16_25-09-16.jpg | Damen WC-1.OG-_MaP-16_detail_25-09-16.jpg |  | - |  | Asbest | Asbest: Widerlegt | 60 | % | 94.0607 | % | 3.563578 | -
MaP-17 | Einzelprobe | VM-10 | (elastische) Bodenbeläge inkl. Kleber | Boden |  | Treppe/Gang | EG/1.OG |  |  |  | 16.9.2025 - 10:47 |  |  |  | Treppe-Gang-EG-1.OG-_MaP-17_25-09-16.jpg | Treppe-Gang-EG-1.OG-_MaP-17_detail_25-09-16.jpg |  | - |  | Asbest | Asbest: Widerlegt | 60 | % | 94.0607 | % | 3.563578 | -
MaP-18 | Einzelprobe | VM-6 | Verputz | Wand |  | Treppe | DG |  |  |  | 16.9.2025 - 11:03 |  |  |  | Treppe-DG-_MaP-18_25-09-16.jpg | Treppe-DG-_MaP-18_detail_25-09-16.jpg |  | - |  | Asbest | Asbest: Widerlegt | 80 | % | 99.98518 | % | 0.001897128 | -
MaP-19 | Einzelprobe | VM-6 | Verputz | Wand |  | Fassade | EG-DG |  |  |  | 16.9.2025 - 11:10 |  |  |  | Fassade -EG-DG-_MaP-19_25-09-16.jpg | Fassade -EG-DG-_MaP-19_detail_25-09-16.jpg |  | - |  | Asbest | Asbest: Widerlegt | 80 | % | 99.98518 | % | 0.001897128 | -
MaP-20 | Einzelprobe | VM-6 | Verputz | Wand |  | Garage | EG |  |  |  | 16.9.2025 - 11:14 |  |  |  | Garage-EG-_MaP-20_25-09-16.jpg | Garage-EG-_MaP-20_detail_25-09-16.jpg |  | - |  | Asbest | Asbest: Widerlegt | 80 | % | 99.98518 | % | 0.001897128 | -
VB-1 | Visueller Befund | VM-1 | LAP | Leuchten |  | Keller | UG |  |  |  | 16.9.2025 - 09:34 |  |  |  | Keller-UG-_VB-1_25-09-16.jpg | Keller-UG-_VB-1_detail_25-09-16.jpg |  | - |  | Asbest | Asbest: Widerlegt
VB-2 | Visueller Befund | VM-2 | Rohrisolation | Wasserleitungen |  | Keller | UG |  |  |  | 16.9.2025 - 09:35 |  |  |  | Keller-UG-_VB-2_25-09-16.jpg | Keller-UG-_VB-2_detail_25-09-16.jpg |  | - |  | FCKW | FCKW: Bestätigt
VB-3 | Visueller Befund | VM-3 | Brandschutz | Herd und Dampfabzug |  | Küche | EG |  |  |  | 16.9.2025 - 09:38 |  |  |  | Küche-EG-_VB-3_25-09-16.jpg | Küche-EG-_VB-3_detail_25-09-16.jpg |  | - |  | Asbest | Asbest: Ungeklärt
VB-5 | Visueller Befund | VM-9 | LAP | Brandschutz | Aschenbecher | Restaurant | EG |  |  |  | 16.9.2025 - 10:05 |  |  |  | Restaurant -EG-_VB-5_25-09-16.jpg | Restaurant -EG-_VB-5_detail_25-09-16.jpg |  | - |  | Asbest | Asbest: Bestätigt
VB-6 | Visueller Befund | VM-12 | Fensterkitt |  |  | ganzes Haus | alte Fenster |  |  |  | 16.9.2025 - 10:44 |  |  |  | ganzes Haus -alte Fe...-_VB-6_25-09-16.jpg | ganzes Haus -alte Fe...-_VB-6_detail_25-09-16.jpg |  | - |  | Asbest | Asbest: Bestätigt
VB-7 | Visueller Befund | VM-13 | neuwertig | gesamte Wohnung |  | Dachgeschosswohnung | DG |  |  |  | 16.9.2025 - 11:04 |  |  |  | Dachgeschosswohnung-DG-_VB-7_25-09-16.jpg | Dachgeschosswohnung-DG-_VB-7_detail_25-09-16.jpg |  | - |  | Asbest | Asbest: Widerlegt