## Report
Bezeichnung Befund | Art | Verdachtsmoment | Material | Zugehöriges Bauteil | Farbe | Gebäude/Bereich | Stockwerk/Ebene | Raum/Teilbereich | Bemerkung Probe/Befund | Bemerkung Verdachtsmoment | Erfassungszeitpunkt | Probenehmer | Überblick | Detail | Dateiname Überblick | Dateiname Detail | Menge | Einheit | Mischprobe | Verdacht | Einstufung | Angenommene Trefferwahrscheinlichkeit | Einheit | Aussagesicherheit | Einheit | Risikomenge | Einheit | Begründung | Ergebnis Analytik | Bewertung | Aufgabe | Referenzkarte | X-Koordinate | Y-Koordinate
MaP-1 | Einzelprobe | VM-2 | Teppichkleber | Boden |  | Zimmer | OG |  |  |  | 18.9.2025 - 11:18 |  |  |  | Zimmer -OG-_MaP-1_25-09-18.jpg | Zimmer -OG-_MaP-1_detail_25-09-18.jpg |  | - |  | Asbest | Asbest: Widerlegt
MaP-2 | Einzelprobe | VM-3 | Verputz | Wand |  | Zimmer/ Gang | OG |  |  |  | 18.9.2025 - 11:19 |  |  |  | Zimmer- Gang-OG-_MaP-2_25-09-18.jpg | Zimmer- Gang-OG-_MaP-2_detail_25-09-18.jpg |  | - |  | Asbest | Asbest: Widerlegt
MaP-3 | Einzelprobe | VM-4 | Fensterkitt | alte Fenster |  | Fenster | alle Stockwerke |  |  |  | 18.9.2025 - 11:42 |  |  |  | Fenster-alle St...-_MaP-3_25-09-18.jpg | Fenster-alle St...-_MaP-3_detail_25-09-18.jpg |  | - |  | Asbest | Asbest: Bestätigt
MaP-4 | Einzelprobe | VM-2 | Teppichkleber | Boden |  | Gang und Treppe | EG/OG |  |  |  | 18.9.2025 - 11:44 |  |  |  | Gang und Treppe-EG-OG-_MaP-4_25-09-18.jpg | Gang und Treppe-EG-OG-_MaP-4_detail_25-09-18.jpg |  | - |  | Asbest | Asbest: Widerlegt
MaP-5 | Einzelprobe | VM-2 | Teppichkleber | Boden |  | Zimmer | OG |  |  |  | 18.9.2025 - 11:45 |  |  |  | Zimmer -OG-_MaP-5_25-09-18.jpg | Zimmer -OG-_MaP-5_detail_25-09-18.jpg |  | - |  | Asbest | Asbest: Widerlegt
MaP-6 | Einzelprobe | VM-5 | Fliesenkleber | Wand |  | Bad/WC | OG |  |  |  | 18.9.2025 - 11:46 |  |  |  | Bad-WC-OG-_MaP-6_25-09-18.jpg | Bad-WC-OG-_MaP-6_detail_25-09-18.jpg |  | - |  | Asbest | Asbest: Bestätigt
MaP-7 | Einzelprobe | VM-6 | Fliesenkleber | Boden |  | Bad/WC | OG |  |  |  | 18.9.2025 - 11:46 |  |  |  | Bad-WC-OG-_MaP-7_25-09-18.jpg | Bad-WC-OG-_MaP-7_detail_25-09-18.jpg |  | - |  | Asbest | Asbest: Widerlegt
MaP-8 | Einzelprobe | VM-6 | Fliesenkleber | Boden |  | Bad | OG |  |  |  | 18.9.2025 - 11:47 |  |  |  | Bad-OG-_MaP-8_25-09-18.jpg |  |  | - |  | Asbest | Asbest: Widerlegt
MaP-9 | Einzelprobe | VM-7 | Verputz | Decke |  | Bad/WC | OG |  |  |  | 18.9.2025 - 11:48 |  |  |  | Bad-WC-OG-_MaP-9_25-09-18.jpg | Bad-WC-OG-_MaP-9_detail_25-09-18.jpg |  | - |  | Asbest | Asbest: Widerlegt
MaP-10 | Einzelprobe | VM-8 | (elastische) Bodenbeläge | Boden |  | Küche | OG |  |  |  | 18.9.2025 - 11:48 |  |  |  | Küche -OG-_MaP-10_25-09-18.jpg | Küche -OG-_MaP-10_detail_25-09-18.jpg |  | - |  | Asbest | Asbest: Widerlegt
MaP-11 | Einzelprobe | VM-7 | Verputz | Decke |  | Küche | OG |  |  |  | 18.9.2025 - 11:49 |  |  |  | Küche -OG-_MaP-11_25-09-18.jpg | Küche -OG-_MaP-11_detail_25-09-18.jpg |  | - |  | Asbest | Asbest: Widerlegt
MaP-12 | Einzelprobe | VM-7 | Verputz | Decke |  | Wohnzimmer und Gang | OG |  |  |  | 18.9.2025 - 11:49 |  |  |  | Wohnzimmer und Gang-OG-_MaP-12_25-09-18.jpg | Wohnzimmer und Gang-OG-_MaP-12_detail_25-09-18.jpg |  | - |  | Asbest | Asbest: Widerlegt
MaP-13 | Einzelprobe | VM-2 | Teppichkleber | Boden |  | Zimmer | OG |  |  |  | 18.9.2025 - 11:50 |  |  |  | Zimmer -OG-_MaP-13_25-09-18.jpg | Zimmer -OG-_MaP-13_detail_25-09-18.jpg |  | - |  | Asbest | Asbest: Widerlegt
MaP-14 | Einzelprobe | VM-11 | Fliesenkleber | Wand |  | Bad | OG |  |  |  | 18.9.2025 - 11:51 |  |  |  | Bad-OG-_MaP-14_25-09-18.jpg | Bad-OG-_MaP-14_detail_25-09-18.jpg |  | - |  | Asbest | Asbest: Widerlegt
MaP-15 | Einzelprobe | VM-6 | Fliesenkleber | Boden |  | Bad | OG |  |  |  | 18.9.2025 - 11:52 |  |  |  | Bad-OG-_MaP-15_25-09-18.jpg | Bad-OG-_MaP-15_detail_25-09-18.jpg |  | - |  | Asbest | Asbest: Widerlegt
MaP-16 | Einzelprobe | VM-3 | Verputz | Wand |  | Treppenhaus | EG/OG |  |  |  | 18.9.2025 - 11:53 |  |  |  | Treppenhaus -EG-OG-_MaP-16_25-09-18.jpg | Treppenhaus -EG-OG-_MaP-16_detail_25-09-18.jpg |  | - |  | Asbest | Asbest: Widerlegt
MaP-17 | Einzelprobe | VM-8 | (elastische) Bodenbeläge | Boden |  | Einliegerwohnung | EG |  |  |  | 18.9.2025 - 11:54 |  |  |  | Einliegerwohnung -EG-_MaP-17_25-09-18.jpg | Einliegerwohnung -EG-_MaP-17_detail_25-09-18.jpg |  | - |  | Asbest | Asbest: Widerlegt
MaP-18 | Einzelprobe | VM-7 | Verputz | Decke |  | Einliegerwohnung | EG |  |  |  | 18.9.2025 - 11:54 |  |  |  | Einliegerwohnung -EG-_MaP-18_25-09-18.jpg | Einliegerwohnung -EG-_MaP-18_detail_25-09-18.jpg |  | - |  | Asbest | Asbest: Widerlegt
MaP-19 | Einzelprobe | VM-5 | Fliesenkleber | Wand |  | Einliegerwohnung | EG |  |  |  | 18.9.2025 - 11:55 |  |  |  | Einliegerwohnung -EG-_MaP-19_25-09-18.jpg | Einliegerwohnung -EG-_MaP-19_detail_25-09-18.jpg |  | - |  | Asbest | Asbest: Bestätigt
MaP-20 | Einzelprobe | VM-3 | Verputz | Wand |  | Fassade | EG/OG |  |  |  | 18.9.2025 - 11:56 |  |  |  | Fassade -EG-OG-_MaP-20_25-09-18.jpg | Fassade -EG-OG-_MaP-20_detail_25-09-18.jpg |  | - |  | Asbest | Asbest: Widerlegt
VB-2 | Visueller Befund | VM-1 | Faserzement | Unterdach |  | Estrich | DG |  |  |  | 18.9.2025 - 09:32 |  |  |  | Estrich -DG-_VB-2_25-09-18.jpg | Estrich -DG-_VB-2_detail_25-09-18.jpg |  | - |  | Asbest | Asbest: Bestätigt
VB-3 | Visueller Befund | VM-10 | Faserzement / LAP | Elektrotableau mit Holzrahmen |  | Waschküche | EG |  |  |  | 18.9.2025 - 10:15 |  |  |  | Waschküche-EG-_VB-3_25-09-18.jpg | Waschküche-EG-_VB-3_detail_25-09-18.jpg |  | - |  | Asbest | Asbest: Bestätigt
VB-4 | Visueller Befund | VM-9 | Flanschdichtung | Tank |  | Tankraum | EG |  |  |  | 18.9.2025 - 10:16 |  |  |  | Tankraum-EG-_VB-4_25-09-18.jpg | Tankraum-EG-_VB-4_detail_25-09-18.jpg |  | - |  | Asbest | Asbest: Bestätigt