## Report
Bezeichnung Befund | Art | Verdachtsmoment | Material | Zugehöriges Bauteil | Farbe | Gebäude/Bereich | Stockwerk/Ebene | Raum/Teilbereich | Bemerkung Probe/Befund | Bemerkung Verdachtsmoment | Erfassungszeitpunkt | Probenehmer | Überblick | Detail | Dateiname Überblick | Dateiname Detail | Menge | Einheit | Mischprobe | Verdacht | Einstufung | Angenommene Trefferwahrscheinlichkeit | Einheit | Aussagesicherheit | Einheit | Risikomenge | Einheit | Begründung | Ergebnis Analytik | Bewertung | Aufgabe | Referenzkarte | X-Koordinate | Y-Koordinate
MaP-1 | Einzelprobe | VM-3 | Putz | Wand |  | Treppenhaus / Gang | UG - DG | Wand |  |  | 29.9.2025 - 12:50 |  |  |  | Treppenhaus - Gang -UG - DG -Wand _MaP-1_25-09-29.jpg | Treppenhaus - Gang -UG - DG -Wand _MaP-1_detail_25-09-29.jpg |  | - |  | Asbest | Asbest: Nicht eingestuft
MaP-2 | Einzelprobe | VM-4 | Putz | Decke |  | Treppenhaus / Gang | UG - DG | Decke |  |  | 29.9.2025 - 12:51 |  |  |  | Treppenhaus - Gang -UG - DG -Decke _MaP-2_25-09-29.jpg | Treppenhaus - Gang -UG - DG -Decke _MaP-2_detail_25-09-29.jpg |  | - |  | Asbest | Asbest: Nicht eingestuft
MaP-3 | Einzelprobe | VM-5 | Plattenkleber | Wand / Boden |  | Dusche | OG | Wand / Boden |  |  | 29.9.2025 - 12:52 |  |  |  | Dusche -OG -Wand - ..._MaP-3_25-09-29.jpg | Dusche -OG -Wand - ..._MaP-3_detail_25-09-29.jpg |  | - |  | Asbest | Asbest: Nicht eingestuft
MaP-4 | Einzelprobe | VM-6 | Putz | Wand |  | Schlafzimmer | OG | Wand |  |  | 29.9.2025 - 12:55 |  |  |  | Schlafzimmer -OG -Wand _MaP-4_25-09-29.jpg | Schlafzimmer -OG -Wand _MaP-4_detail_25-09-29.jpg |  | - |  | Asbest | Asbest: Nicht eingestuft
MaP-5 | Einzelprobe | VM-7 | Putz | Decke |  | Schlafzimmer | OG | Decke |  |  | 29.9.2025 - 12:56 |  |  |  | Schlafzimmer -OG -Decke _MaP-5_25-09-29.jpg | Schlafzimmer -OG -Decke _MaP-5_detail_25-09-29.jpg |  | - |  | Asbest | Asbest: Nicht eingestuft
MaP-6 | Einzelprobe | VM-8 | Fensterkitt | Fensterflügel |  | Gesammtes Haus | UG - DG | Fensterflügel |  |  | 29.9.2025 - 12:57 |  |  |  | Gesammtes Haus -UG - DG -Fenster..._MaP-6_25-09-29.jpg | Gesammtes Haus -UG - DG -Fenster..._MaP-6_detail_25-09-29.jpg |  | - |  | Asbest | Asbest: Nicht eingestuft
MaP-7 | Einzelprobe | VM-9 | Plattenkleber | Boden / Wand |  | WC | EG | Wand / Boden |  |  | 29.9.2025 - 13:01 |  |  |  | WC -EG -Wand - ..._MaP-7_25-09-29.jpg | WC -EG -Wand - ..._MaP-7_detail_25-09-29.jpg |  | - |  | Asbest | Asbest: Nicht eingestuft
MaP-8 | Einzelprobe | VM-10 | Putz | Wand |  | WC | EG | Wand |  |  | 29.9.2025 - 13:01 |  |  |  | WC -EG -Wand _MaP-8_25-09-29.jpg | WC -EG -Wand _MaP-8_detail_25-09-29.jpg |  | - |  | Asbest | Asbest: Nicht eingestuft
MaP-9 | Einzelprobe | VM-12 | Plattenkleber | Wand |  | Küche | EG | Wand |  |  | 29.9.2025 - 13:05 |  |  |  | Küche -EG -Wand _MaP-9_25-09-29.jpg | Küche -EG -Wand _MaP-9_detail_25-09-29.jpg |  | - |  | Asbest | Asbest: Nicht eingestuft
MaP-10 | Einzelprobe | VM-13 | Plattenkleber | Boden |  | Küche | EG | Boden |  |  | 29.9.2025 - 13:05 |  |  |  | Küche -EG -Boden _MaP-10_25-09-29.jpg | Küche -EG -Boden _MaP-10_detail_25-09-29.jpg |  | - |  | Asbest | Asbest: Nicht eingestuft
MaP-11 | Einzelprobe | VM-14 | Putz | Decke |  | Küche | EG | Decke |  |  | 29.9.2025 - 13:06 |  |  |  | Küche -EG -Decke _MaP-11_25-09-29.jpg | Küche -EG -Decke _MaP-11_detail_25-09-29.jpg |  | - |  | Asbest | Asbest: Nicht eingestuft
MaP-12 | Einzelprobe | VM-15 | Putz | Wand |  | Wohnzimmer | EG | Wand |  |  | 29.9.2025 - 13:08 |  |  |  | Wohnzimmer -EG -Wand _MaP-12_25-09-29.jpg | Wohnzimmer -EG -Wand _MaP-12_detail_25-09-29.jpg |  | - |  | Asbest | Asbest: Nicht eingestuft
MaP-13 | Einzelprobe | VM-16 | Putz | Decke |  | Wohnzimmer | EG | Decke |  |  | 29.9.2025 - 13:08 |  |  |  | Wohnzimmer -EG -Decke _MaP-13_25-09-29.jpg | Wohnzimmer -EG -Decke _MaP-13_detail_25-09-29.jpg |  | - |  | Asbest | Asbest: Nicht eingestuft
MaP-14 | Einzelprobe | VM-19 | Putz | Wand |  | Heizraum | UG | Wand |  |  | 29.9.2025 - 13:13 |  |  |  | Heizraum -UG -Wand _MaP-14_25-09-29.jpg | Heizraum -UG -Wand _MaP-14_detail_25-09-29.jpg |  | - |  | Asbest | Asbest: Nicht eingestuft
MaP-15 | Einzelprobe | VM-21 | Putz | Decke |  | Waschküche | UG | Decke |  |  | 29.9.2025 - 13:15 |  |  |  | Waschküche -UG -Decke _MaP-15_25-09-29.jpg | Waschküche -UG -Decke _MaP-15_detail_25-09-29.jpg |  | - |  | Asbest | Asbest: Nicht eingestuft
MaP-16 | Einzelprobe | VM-23 | Putz | Fassade |  | Fassade | EG - DG | Wand |  |  | 29.9.2025 - 13:18 |  |  |  | Fassade -EG - DG -Wand _MaP-16_25-09-29.jpg | Fassade -EG - DG -Wand _MaP-16_detail_25-09-29.jpg |  | - |  | Asbest | Asbest: Nicht eingestuft
VB-1 | Visueller Befund | VM-1 | Faserzement | Elektrotableau |  | Estrich | DG | Elektrotableau |  |  | 29.9.2025 - 12:47 |  |  |  | Estrich -DG -Elektro..._VB-1_25-09-29.jpg | Estrich -DG -Elektro..._VB-1_detail_25-09-29.jpg | 1 | m² |  | Asbest | Asbest: Bestätigt | 80 | % | -2.220446e-14 | % | 0.8 | m²
VB-2 | Visueller Befund | VM-2 | Faserzement | Unterdach |  | Estrich | DG | Unterdach |  |  | 29.9.2025 - 12:48 |  |  |  | Estrich -DG -Unterdach _VB-2_25-09-29.jpg | Estrich -DG -Unterdach _VB-2_detail_25-09-29.jpg |  | - |  | Asbest | Asbest: Widerlegt
VB-3 | Visueller Befund | VM-11 | Faserzement | Fallrohr |  | Gesammtes Haus | UG - DG | Fallrohr |  |  | 29.9.2025 - 13:02 |  |  |  | Gesammtes Haus -UG - DG -Fallrohr _VB-3_25-09-29.jpg | Gesammtes Haus -UG - DG -Fallrohr _VB-3_detail_25-09-29.jpg |  | - |  | Asbest | Asbest: Widerlegt
VB-4 | Visueller Befund | VM-17 | Faserzement | Elektrotableau |  | Gang | UG | Elektrotableau |  |  | 29.9.2025 - 13:10 |  |  |  | Gang -UG -Elektro..._VB-4_25-09-29.jpg | Gang -UG -Elektro..._VB-4_detail_25-09-29.jpg | 1 | m² |  | Asbest | Asbest: Bestätigt | 80 | % | -2.220446e-14 | % | 0.8 | m²
VB-5 | Visueller Befund | VM-18 | Faserzement | Elektrotableau |  | Heizraum | UG | Elektrotableau |  |  | 29.9.2025 - 13:11 |  |  |  | Heizraum -UG -Elektro..._VB-5_25-09-29.jpg | Heizraum -UG -Elektro..._VB-5_detail_25-09-29.jpg | 1 | m² |  | Asbest | Asbest: Bestätigt | 80 | % | -2.220446e-14 | % | 0.8 | m²
VB-6 | Visueller Befund | VM-20 | Flachdichtung | Heizung |  | Heizraum | UG | Heizung |  |  | 29.9.2025 - 13:14 |  |  |  | Heizraum -UG -Heizung _VB-6_25-09-29.jpg | Heizraum -UG -Heizung _VB-6_detail_25-09-29.jpg |  | - |  | Asbest | Asbest: Ungeklärt
VB-7 | Visueller Befund | VM-22 | Faserzement | Türblatt |  | Heizraum | UG | Türblatt |  |  | 29.9.2025 - 13:15 |  |  |  | Heizraum -UG -Türblatt _VB-7_25-09-29.jpg | Heizraum -UG -Türblatt _VB-7_detail_25-09-29.jpg | 2 | m² |  | Asbest | Asbest: Bestätigt | 80 | % | -2.220446e-14 | % | 1.6 | m²