## Report
Bezeichnung Befund | Art | Verdachtsmoment | Material | Zugehöriges Bauteil | Farbe | Gebäude/Bereich | Stockwerk/Ebene | Raum/Teilbereich | Bemerkung Probe/Befund | Bemerkung Verdachtsmoment | Erfassungszeitpunkt | Probenehmer | Überblick | Detail | Dateiname Überblick | Dateiname Detail | Menge | Einheit | Mischprobe | Verdacht | Einstufung | Angenommene Trefferwahrscheinlichkeit | Einheit | Aussagesicherheit | Einheit | Risikomenge | Einheit | Begründung | Ergebnis Analytik | Bewertung | Aufgabe | Referenzkarte | X-Koordinate | Y-Koordinate
MaP-1 | Einzelprobe | VM-1 | (elastische) Bodenbeläge | Boden |  | WC / DU | Dachgeschoss |  |  |  | 01.10.2025 - 09:31 |  |  |  | WC - DU-Dachges...-_MaP-1_25-10-01.jpg | WC - DU-Dachges...-_MaP-1_detail_25-10-01.jpg | 3 | m² |  | Asbest | Asbest: Nicht eingestuft | 60 | % | 65.79019 | % | 0.6157766 | m²
MaP-2 | Einzelprobe | VM-2 | Fliesenkleber | Wand |  | WC / DU | Dachgeschoss |  |  |  | 01.10.2025 - 09:35 |  |  |  | WC - DU-Dachges...-_MaP-2_25-10-01.jpg | WC - DU-Dachges...-_MaP-2_detail_25-10-01.jpg | 5 | m² |  | Asbest | Asbest: Nicht eingestuft
MaP-3 | Einzelprobe | VM-3 | Putze | Wand |  | WC / DU | Dachgeschoss |  |  |  | 01.10.2025 - 09:38 |  |  |  | WC - DU-Dachges...-_MaP-3_25-10-01.jpg | WC - DU-Dachges...-_MaP-3_detail_25-10-01.jpg | 5 | m² |  | Asbest | Asbest: Nicht eingestuft | 80 | % | 85.13964 | % | 0.5944142 | m²
MaP-4 | Einzelprobe | VM-4 | Putze | Decke |  | WC / DU | Dachgeschoss |  |  |  | 01.10.2025 - 09:40 |  |  |  | WC - DU-Dachges...-_MaP-4_25-10-01.jpg | WC - DU-Dachges...-_MaP-4_detail_25-10-01.jpg | 4 | m² |  | Asbest | Asbest: Nicht eingestuft | 80 | % | 96.59487 | % | 1.471016 | m²
MaP-5 | Einzelprobe | VM-5 | Teppichkleber | Teppich Boden |  | Zimmer | Dachgeschoss | Boden |  |  | 01.10.2025 - 09:49 |  |  |  | Zimmer-Dachges...-Boden_MaP-5_25-10-01.jpg | Zimmer-Dachges...-Boden_MaP-5_detail_25-10-01.jpg | 50 | m² |  | Asbest | Asbest: Nicht eingestuft
MaP-6 | Einzelprobe | VM-6 | Putze | Wand |  | Zimmer | Dachgeschoss | Wand |  |  | 01.10.2025 - 09:54 |  |  |  | Zimmer-Dachges...-Wand_MaP-6_25-10-01.jpg | Zimmer-Dachges...-Wand_MaP-6_detail_25-10-01.jpg | 30 | m²
MaP-7 | Einzelprobe | VM-4 | Putze | Decke |  | Zimmer | Dachgeschoss | Decke |  |  | 01.10.2025 - 09:57 |  |  |  | Zimmer-Dachges...-Decke_MaP-7_25-10-01.jpg | Zimmer-Dachges...-Decke_MaP-7_detail_25-10-01.jpg | 50 | m² |  | Asbest | Asbest: Nicht eingestuft | 80 | % | 96.59487 | % | 1.471016 | m²
MaP-8 | Einzelprobe | VM-7 | Fliesenkleber Sockelleiste | Sockelleiste |  | Gang | Dachgeschoss | Sockelleiste Boden |  |  | 01.10.2025 - 10:04 |  |  |  | Gang-Dachges...-Sockell..._MaP-8_25-10-01.jpg | Gang-Dachges...-Sockell..._MaP-8_detail_25-10-01.jpg | 1 | m |  | Asbest | Asbest: Nicht eingestuft
MaP-9 | Einzelprobe | VM-8 | Dachpappe | Unterdach |  | Dach | Unterdach | Dachpappe |  |  | 01.10.2025 - 10:12 |  |  |  | Dach-Unterdach-Dachpappe_MaP-9_25-10-01.jpg | Dach-Unterdach-Dachpappe_MaP-9_detail_25-10-01.jpg | 60 | m² |  | Asbest | Asbest: Nicht eingestuft | 98 | % | 99.62325 | % | 0.2215305 | m²
MaP-10 | Einzelprobe | VM-9 | Dachpappe | Unterdach |  | Dach | Unterdach | Dachpappe |  |  | 01.10.2025 - 10:15 |  |  |  | Dach-Unterdach-Dachpappe_MaP-10_25-10-01.jpg | Dach-Unterdach-Dachpappe_MaP-10_detail_25-10-01.jpg | 60 | m² |  | PAK | PAK: Nicht eingestuft
MaP-11 | Einzelprobe | VM-10 | Holzzement Platten | Spagettiplatten |  | Estrich | Dachgeschoss | Wand |  |  | 01.10.2025 - 10:19 |  |  |  | Estrich-Dachges...-Wand_MaP-11_25-10-01.jpg | Estrich-Dachges...-Wand_MaP-11_detail_25-10-01.jpg | 5 | m² |  | Asbest | Asbest: Nicht eingestuft
VB-1 | Visueller Befund | VM-11 | Fallrohr | FZ Rohr |  | Estrich | Dachgeschoss | alle Stockwerke |  |  | 01.10.2025 - 10:23 |  |  |  | Estrich-Dachges...-alle St..._VB-1_25-10-01.jpg | Estrich-Dachges...-alle St..._VB-1_detail_25-10-01.jpg |  | - |  | Asbest | Asbest: Nicht eingestuft
VB-2 | Visueller Befund | VM-12 | Heizkörper | Farbanstrich | [6 empty] | 01.10.2025 - 10:28 |  |  |  | VB-2_25-10-01.jpg | VB-2_detail_25-10-01.jpg | 3 | Stück |  | schwermettall | schwermettall: Nicht eingestuft