## Report
Bezeichnung Befund | Art | Verdachtsmoment | Material | Zugehöriges Bauteil | Farbe | Gebäude/Bereich | Stockwerk/Ebene | Raum/Teilbereich | Bemerkung Probe/Befund | Bemerkung Verdachtsmoment | Erfassungszeitpunkt | Probenehmer | Überblick | Detail | Dateiname Überblick | Dateiname Detail | Menge | Einheit | Mischprobe | Verdacht | Einstufung | Angenommene Trefferwahrscheinlichkeit | Einheit | Aussagesicherheit | Einheit | Risikomenge | Einheit | Begründung | Ergebnis Analytik | Bewertung | Aufgabe | Referenzkarte | X-Koordinate | Y-Koordinate
MaP-1 | Einzelprobe | VM-1 | Leichtbauelemente | Decke |  | RVR Wäscherei | EG | Decke |  |  | 23.9.2025 - 14:43 |  |  |  | RVR Wäscherei-EG -Decke _MaP-1_25-09-23.jpg | RVR Wäscherei-EG -Decke _MaP-1_detail_25-09-23.jpg |  | - |  | Asbest | Asbest: Widerlegt
MaP-2 | Einzelprobe | VM-2 | Putz | Wand |  | RVR Wäscherei | EG | Wand |  |  | 23.9.2025 - 14:48 |  |  |  | RVR Wäscherei-EG -Wand _MaP-2_25-09-23.jpg | RVR Wäscherei-EG -Wand _MaP-2_detail_25-09-23.jpg |  | - |  | Asbest | Asbest: Widerlegt
MaP-3 | Einzelprobe | VM-3 | Putz | Wand |  | RVR Lager | EG | Wand |  |  | 23.9.2025 - 14:51 |  |  |  | RVR Lager-EG -Wand _MaP-3_25-09-23.jpg | RVR Lager-EG -Wand _MaP-3_detail_25-09-23.jpg |  | - |  | Asbest | Asbest: Widerlegt
MaP-4 | Einzelprobe | VM-4 | Faserzement | Welleternit |  | RVR Lager | EG | Welleternit |  |  | 23.9.2025 - 14:55 |  |  |  | RVR Lager-EG -Wellete..._MaP-4_25-09-23.jpg | RVR Lager-EG -Wellete..._MaP-4_detail_25-09-23.jpg | 500 | m² |  | Asbest | Asbest: Bestätigt | 80 | % | 80.50676 | % | 77.97294 | m²
MaP-5 | Einzelprobe | VM-5 | Putz | Decke |  | RVR Lager | EG | Decke Gipsplatten |  |  | 23.9.2025 - 14:58 |  |  |  | RVR Lager-EG -Decke G..._MaP-5_25-09-23.jpg | RVR Lager-EG -Decke G..._MaP-5_detail_25-09-23.jpg |  | - |  | Asbest | Asbest: Widerlegt
MaP-6 | Einzelprobe | VM-6 | Putz | Decke |  | RVR Lager | EG | Decke |  |  | 23.9.2025 - 15:00 |  |  |  | RVR Lager-EG -Decke _MaP-6_25-09-23.jpg | RVR Lager-EG -Decke _MaP-6_detail_25-09-23.jpg |  | - |  | Asbest | Asbest: Widerlegt
MaP-7 | Einzelprobe | VM-7 | Plattenkleber | Wand |  | Herren WC auf Gelände von Schmid | EG | Wand |  |  | 23.9.2025 - 15:05 |  |  |  | Herren WC auf Gel...-EG -Wand _MaP-7_25-09-23.jpg | Herren WC auf Gel...-EG -Wand _MaP-7_detail_25-09-23.jpg |  | - |  | Asbest | Asbest: Widerlegt
MaP-8 | Einzelprobe | VM-8 | Putz | Wand |  | Herren WC auf Gelände von Schmid | EG | Wand |  |  | 23.9.2025 - 15:08 |  |  |  | Herren WC auf Gel...-EG -Wand _MaP-8_25-09-23.jpg | Herren WC auf Gel...-EG -Wand _MaP-8_detail_25-09-23.jpg |  | - |  | Asbest | Asbest: Widerlegt
MaP-9 | Einzelprobe | VM-9 | Plattenkleber | Boden |  | Herren WC auf Gelände von Schmid | EG | Boden |  |  | 23.9.2025 - 15:09 |  |  |  | Herren WC auf Gel...-EG -Boden _MaP-9_25-09-23.jpg | Herren WC auf Gel...-EG -Boden _MaP-9_detail_25-09-23.jpg |  | - |  | Asbest | Asbest: Widerlegt
MaP-10 | Einzelprobe | VM-10 | Putz | Wand |  | Herren WC auf Gelände von Schmid | EG, Gang | Wand |  |  | 23.9.2025 - 15:10 |  |  |  | Herren WC auf Gel...-EG, Gang -Wand _MaP-10_25-09-23.jpg | Herren WC auf Gel...-EG, Gang -Wand _MaP-10_detail_25-09-23.jpg |  | - |  | Asbest | Asbest: Widerlegt