## Report
Bezeichnung Befund | Art | Verdachtsmoment | Material | Zugehöriges Bauteil | Farbe | Gebäude/Bereich | Stockwerk/Ebene | Raum/Teilbereich | Bemerkung Probe/Befund | Bemerkung Verdachtsmoment | Erfassungszeitpunkt | Probenehmer | Überblick | Detail | Dateiname Überblick | Dateiname Detail | Menge | Einheit | Mischprobe | Verdacht | Einstufung | Angenommene Trefferwahrscheinlichkeit | Einheit | Aussagesicherheit | Einheit | Risikomenge | Einheit | Begründung | Ergebnis Analytik | Bewertung | Aufgabe | Referenzkarte | X-Koordinate | Y-Koordinate
MaP-1 | Einzelprobe | VM-1 | Fliesenkleber | Wand |  | Bad | DG |  |  |  | 22.9.2025 - 15:34 |  |  |  | Bad-DG-_MaP-1_25-09-22.jpg | Bad-DG-_MaP-1_detail_25-09-22.jpg |  | - |  | Asbest | Asbest: Widerlegt
MaP-2 | Einzelprobe | VM-2 | Fliesenkleber | Boden |  | Bad | DG |  |  |  | 22.9.2025 - 15:35 |  |  |  | Bad-DG-_MaP-2_25-09-22.jpg | Bad-DG-_MaP-2_detail_25-09-22.jpg |  | - |  | Asbest | Asbest: Widerlegt
MaP-3 | Einzelprobe | VM-3 | Teppichkleber | Boden |  | Schlafzimmer | DG |  |  |  | 22.9.2025 - 15:35 |  |  |  | Schlafzimmer -DG-_MaP-3_25-09-22.jpg | Schlafzimmer -DG-_MaP-3_detail_25-09-22.jpg |  | - |  | Asbest | Asbest: Widerlegt
MaP-4 | Einzelprobe | VM-4 | Floorflexplatten | Boden |  | Schlafzimmer | DG |  |  |  | 22.9.2025 - 15:37 |  |  |  | Schlafzimmer-DG-_MaP-4_25-09-22.jpg | Schlafzimmer-DG-_MaP-4_detail_25-09-22.jpg |  | - |  | Asbest | Asbest: Bestätigt
MaP-5 | Einzelprobe | VM-2 | Fliesenkleber | Boden |  | Schlafzimmer | DG |  |  |  | 22.9.2025 - 15:38 |  |  |  | Schlafzimmer-DG-_MaP-5_25-09-22.jpg | Schlafzimmer-DG-_MaP-5_detail_25-09-22.jpg |  | - |  | Asbest | Asbest: Widerlegt
MaP-6 | Einzelprobe | VM-6 | Verputz | Wand |  | Schlafzimmer | DG |  |  |  | 22.9.2025 - 15:40 |  |  |  | Schlafzimmer-DG-_MaP-6_25-09-22.jpg | Schlafzimmer-DG-_MaP-6_detail_25-09-22.jpg |  | - |  | Asbest | Asbest: Widerlegt
MaP-7 | Einzelprobe | VM-2 | Fliesenkleber | Boden |  | Balkone | DG |  |  |  | 22.9.2025 - 15:41 |  |  |  | Balkone-DG-_MaP-7_25-09-22.jpg | Balkone-DG-_MaP-7_detail_25-09-22.jpg |  | - |  | Asbest | Asbest: Widerlegt
MaP-8 | Einzelprobe | VM-16 | Fliesenkleber | Küchen Rückwand |  | Küche | DG |  |  |  | 22.9.2025 - 15:59 |  |  |  | Küche-DG-_MaP-8_25-09-22.jpg | Küche-DG-_MaP-8_detail_25-09-22.jpg |  | - |  | Asbest | Asbest: Bestätigt
MaP-9 | Einzelprobe | VM-4 | Floorflexplatten | Boden |  | Küche | DG |  |  |  | 22.9.2025 - 16:10 |  |  |  | Küche-DG-_MaP-9_25-09-22.jpg | Küche-DG-_MaP-9_detail_25-09-22.jpg |  | - |  | Asbest | Asbest: Bestätigt
MaP-10 | Einzelprobe | VM-2 | Fliesenkleber | Boden |  | Küche | DG |  |  |  | 22.9.2025 - 16:12 |  |  |  | Küche-DG-_MaP-10_25-09-22.jpg | Küche-DG-_MaP-10_detail_25-09-22.jpg |  | - |  | Asbest | Asbest: Widerlegt
MaP-11 | Einzelprobe | VM-10 | Verputz | Decke |  | Küche | DG |  |  |  | 22.9.2025 - 16:13 |  |  |  | Küche-DG-_MaP-11_25-09-22.jpg | Küche-DG-_MaP-11_detail_25-09-22.jpg |  | - |  | Asbest | Asbest: Widerlegt
MaP-12 | Einzelprobe | VM-12 | Tapete mit Kleber |  |  | Bad | 1.OG |  |  |  | 22.9.2025 - 16:43 |  |  |  | Bad-1.OG-_MaP-12_25-09-22.jpg | Bad-1.OG-_MaP-12_detail_25-09-22.jpg |  | - |  | Asbest | Asbest: Widerlegt
MaP-13 | Einzelprobe | VM-17 | Fliesenkleber | Wand |  | Bad | 1.OG |  |  |  | 22.9.2025 - 16:44 |  |  |  | Bad-1.OG-_MaP-13_25-09-22.jpg | Bad-1.OG-_MaP-13_detail_25-09-22.jpg |  | - |  | Asbest | Asbest: Bestätigt
MaP-14 | Einzelprobe | VM-6 | Verputz | Wand |  | Treppenhaus | EG/OG |  |  |  | 22.9.2025 - 16:48 |  |  |  | Treppenhaus -EG-OG-_MaP-14_25-09-22.jpg | Treppenhaus -EG-OG-_MaP-14_detail_25-09-22.jpg |  | - |  | Asbest | Asbest: Widerlegt
MaP-15 | Einzelprobe | VM-17 | Fliesenkleber | Wand |  | Waschküche | EG |  |  |  | 22.9.2025 - 17:15 |  |  |  | Waschküche -EG-_MaP-15_25-09-22.jpg | Waschküche -EG-_MaP-15_detail_25-09-22.jpg |  | - |  | Asbest | Asbest: Bestätigt
MaP-16 | Einzelprobe | VM-2 | Fliesenkleber | Boden |  | Waschküche | EG |  |  |  | 22.9.2025 - 17:16 |  |  |  | Waschküche -EG-_MaP-16_25-09-22.jpg | Waschküche -EG-_MaP-16_detail_25-09-22.jpg |  | - |  | Asbest | Asbest: Widerlegt
MaP-17 | Einzelprobe | VM-2 | Fliesenkleber | Boden |  | Gang | EG |  |  |  | 22.9.2025 - 17:22 |  |  |  | Gang-EG-_MaP-17_25-09-22.jpg | Gang-EG-_MaP-17_detail_25-09-22.jpg |  | - |  | Asbest | Asbest: Widerlegt
MaP-18 | Einzelprobe | VM-15 | Faserzement | Unterdach |  | Dach | DG |  |  |  | 22.9.2025 - 17:37 |  |  |  | Dach-DG-_MaP-18_25-09-22.jpg | Dach-DG-_MaP-18_detail_25-09-22.jpg |  | - |  | Asbest | Asbest: Bestätigt
MaP-19 | Einzelprobe | VM-6 | Verputz | Wand |  | Fassade | EG-DG |  |  |  | 22.9.2025 - 17:55 |  |  |  | Fassade-EG-DG-_MaP-19_25-09-22.jpg | Fassade-EG-DG-_MaP-19_detail_25-09-22.jpg |  | - |  | Asbest | Asbest: Widerlegt
VB-1 | Visueller Befund | VM-8 | LAP |  |  | Küche | DG |  |  |  | 22.9.2025 - 16:08 |  |  |  | Küche-DG-_VB-1_25-09-22.jpg | Küche-DG-_VB-1_detail_25-09-22.jpg |  | - |  | Asbest | Asbest: Ungeklärt
VB-2 | Visueller Befund | VM-9 | Leim | Sockel |  | ganzes Haus | alle Stockwerke |  |  |  | 22.9.2025 - 16:09 |  |  |  | ganzes Haus-alle St...-_VB-2_25-09-22.jpg | ganzes Haus-alle St...-_VB-2_detail_25-09-22.jpg |  | - |  | Asbest | Asbest: Bestätigt
VB-3 | Visueller Befund | VM-11 | Faserzement / LAP / Schnüre | Cheminée |  | Schlafzimmer | DG |  |  |  | 22.9.2025 - 16:22 |  |  |  | Schlafzimmer-DG-_VB-3_25-09-22.jpg | Schlafzimmer-DG-_VB-3_detail_25-09-22.jpg |  | - |  | Asbest | Asbest: Ungeklärt
VB-4 | Visueller Befund | VM-13 | (elastische) Bodenbeläge | Boden und Wand 2.Lage |  | Bad | 1.OG |  |  |  | 22.9.2025 - 16:43 |  |  |  | Bad-1.OG-_VB-4_25-09-22.jpg | Bad-1.OG-_VB-4_detail_25-09-22.jpg |  | - |  | Asbest | Asbest: Bestätigt
VB-5 | Visueller Befund | VM-8 | LAP |  |  | Esszimmer | EG |  |  |  | 22.9.2025 - 16:55 |  |  |  | Esszimmer-EG-_VB-5_25-09-22.jpg | Esszimmer-EG-_VB-5_detail_25-09-22.jpg |  | - |  | Asbest | Asbest: Ungeklärt
VB-6 | Visueller Befund | VM-14 | Faserzement | Elektrotableau |  | Gang | EG |  |  |  | 22.9.2025 - 17:18 |  |  |  | Gang-EG-_VB-6_25-09-22.jpg | Gang-EG-_VB-6_detail_25-09-22.jpg |  | - |  | Asbest | Asbest: Ungeklärt