## Report
Bezeichnung Befund | Art | Verdachtsmoment | Material | Zugehöriges Bauteil | Farbe | Gebäude/Bereich | Stockwerk/Ebene | Raum/Teilbereich | Bemerkung Probe/Befund | Bemerkung Verdachtsmoment | Erfassungszeitpunkt | Probenehmer | Überblick | Detail | Dateiname Überblick | Dateiname Detail | Menge | Einheit | Mischprobe | Verdacht | Einstufung | Angenommene Trefferwahrscheinlichkeit | Einheit | Aussagesicherheit | Einheit | Risikomenge | Einheit | Begründung | Ergebnis Analytik | Bewertung | Aufgabe | Referenzkarte | X-Koordinate | Y-Koordinate
MaP-1 | Einzelprobe | VM-1 | Faserzement | Unterdach |  | Estrich | DG | Unterdach |  |  | 22.9.2025 - 10:47 |  |  |  | Estrich -DG -Unterdach _MaP-1_25-09-22.jpg | Estrich -DG -Unterdach _MaP-1_detail_25-09-22.jpg | 180 | m² |  | Asbest | Asbest: Bestätigt | 80 | % | 80.8455 | % | 27.58249 | m²
MaP-2 | Einzelprobe | VM-3 | Putz | Wand |  | Estrich | DG | Wand |  |  | 22.9.2025 - 11:41 |  |  |  | Estrich -DG -Wand _MaP-2_25-09-22.jpg | Estrich -DG -Wand _MaP-2_detail_25-09-22.jpg |  | - |  | Asbest | Asbest: Widerlegt
MaP-3 | Einzelprobe | VM-4 | Putz | Wand |  | Treppenhaus | DG - EG | Wand |  |  | 22.9.2025 - 11:46 |  |  |  | Treppenhaus -DG - EG-Wand _MaP-3_25-09-22.jpg | Treppenhaus -DG - EG-Wand _MaP-3_detail_25-09-22.jpg |  | - |  | Asbest | Asbest: Widerlegt
MaP-4 | Einzelprobe | VM-5 | Putz | Decke |  | Treppenhaus | DG - EG | Decke |  |  | 22.9.2025 - 11:47 |  |  |  | Treppenhaus -DG - EG-Decke _MaP-4_25-09-22.jpg | Treppenhaus -DG - EG-Decke _MaP-4_detail_25-09-22.jpg |  | - |  | Asbest | Asbest: Widerlegt
MaP-5 | Einzelprobe | VM-6 | (elastische) Bodenbeläge | Boden |  | Waschküche / Büro | DG | Boden |  |  | 22.9.2025 - 11:50 |  |  |  | Waschküche - Büro -DG -Boden _MaP-5_25-09-22.jpg | Waschküche - Büro -DG -Boden _MaP-5_detail_25-09-22.jpg |  | - |  | Asbest | Asbest: Widerlegt
MaP-6 | Einzelprobe | VM-7 | Putz | Decke |  | Waschküche / Büro | DG | Decke |  |  | 22.9.2025 - 11:52 |  |  |  | Waschküche - Büro -DG -Decke _MaP-6_25-09-22.jpg | Waschküche - Büro -DG -Decke _MaP-6_detail_25-09-22.jpg |  | - |  | Asbest | Asbest: Widerlegt
MaP-7 | Einzelprobe | VM-8 | Fensterkitt | Fensterflügel |  | gesammtes Haus | DG- UG | Fensterflügel |  |  | 22.9.2025 - 11:57 |  |  |  | gesammtes Haus -DG- UG -Fenster..._MaP-7_25-09-22.jpg | gesammtes Haus -DG- UG -Fenster..._MaP-7_detail_25-09-22.jpg |  | - |  | Asbest | Asbest: Bestätigt
MaP-8 | Einzelprobe | VM-9 | Putz | Wand |  | Wohnzimmer / Küche | OG | Wand |  |  | 22.9.2025 - 12:00 |  |  |  | Wohnzimmer - Küche -OG -Wand _MaP-8_25-09-22.jpg | Wohnzimmer - Küche -OG -Wand _MaP-8_detail_25-09-22.jpg |  | - |  | Asbest | Asbest: Widerlegt
MaP-9 | Einzelprobe | VM-10 | Putz | Decke |  | Wohnzimmer / Küche | OG | Decke |  |  | 22.9.2025 - 12:01 |  |  |  | Wohnzimmer - Küche -OG -Decke _MaP-9_25-09-22.jpg | Wohnzimmer - Küche -OG -Decke _MaP-9_detail_25-09-22.jpg |  | - |  | Asbest | Asbest: Widerlegt
MaP-10 | Einzelprobe | VM-11 | Cushio Vinyl | Boden / Wand |  | Reduit | OG | Wand / Boden |  |  | 22.9.2025 - 12:04 |  |  |  | Reduit -OG -Wand - ..._MaP-10_25-09-22.jpg | Reduit -OG -Wand - ..._MaP-10_detail_25-09-22.jpg | 3 | m² |  | Asbest | Asbest: Bestätigt
MaP-11 | Einzelprobe | VM-12 | Putz | Decke |  | Reduit | OG | Decke |  |  | 22.9.2025 - 12:04 |  |  |  | Reduit -OG -Decke _MaP-11_25-09-22.jpg | Reduit -OG -Decke _MaP-11_detail_25-09-22.jpg |  | - |  | Asbest | Asbest: Widerlegt
MaP-12 | Einzelprobe | VM-13 | Cushio Vinyl | Boden |  | Bad | OG | Boden |  |  | 22.9.2025 - 12:09 |  |  |  | Bad -OG -Boden _MaP-12_25-09-22.jpg | Bad -OG -Boden _MaP-12_detail_25-09-22.jpg | 5 | m² |  | Asbest | Asbest: Bestätigt
MaP-13 | Einzelprobe | VM-14 | (elastische) Wandbeläge | Wand |  | Bad | OG | Wand |  |  | 22.9.2025 - 12:09 |  |  |  | Bad -OG -Wand _MaP-13_25-09-22.jpg | Bad -OG -Wand _MaP-13_detail_25-09-22.jpg | 8 | m² |  | Asbest | Asbest: Bestätigt
MaP-14 | Einzelprobe | VM-15 | (elastische) Bodenbeläge | Boden |  | Gang / Gästezimmer | OG | Boden |  |  | 22.9.2025 - 12:12 |  |  |  | Gang - Gästezimmer -OG -Boden _MaP-14_25-09-22.jpg | Gang - Gästezimmer -OG -Boden _MaP-14_detail_25-09-22.jpg |  | - |  | Asbest | Asbest: Widerlegt
MaP-15 | Einzelprobe | VM-16 | Putz | Wand |  | Gang / Gästezimmer | OG | Wand |  |  | 22.9.2025 - 12:12 |  |  |  | Gang - Gästezimmer -OG -Wand _MaP-15_25-09-22.jpg | Gang - Gästezimmer -OG -Wand _MaP-15_detail_25-09-22.jpg |  | - |  | Asbest | Asbest: Widerlegt
MaP-16 | Einzelprobe | VM-17 | Putz | Decke |  | Gang / Gästezimmer | OG | Decke |  |  | 22.9.2025 - 12:13 |  |  |  | Gang - Gästezimmer -OG -Decke _MaP-16_25-09-22.jpg | Gang - Gästezimmer -OG -Decke _MaP-16_detail_25-09-22.jpg |  | - |  | Asbest | Asbest: Widerlegt
MaP-17 | Einzelprobe | VM-18 | (elastische) Bodenbeläge | Boden |  | Gästezimmer alt | OG | Boden |  |  | 22.9.2025 - 12:16 |  |  |  | Gästezimmer alt -OG -Boden _MaP-17_25-09-22.jpg | Gästezimmer alt -OG -Boden _MaP-17_detail_25-09-22.jpg |  | - |  | Asbest | Asbest: Widerlegt
MaP-18 | Einzelprobe | VM-19 | Putz | Decke |  | Gästezimmer alt | OG | Decke |  |  | 22.9.2025 - 12:16 |  |  |  | Gästezimmer alt -OG -Decke _MaP-18_25-09-22.jpg | Gästezimmer alt -OG -Decke _MaP-18_detail_25-09-22.jpg |  | - |  | Asbest | Asbest: Widerlegt
MaP-19 | Einzelprobe | VM-20 | Putz | Decke |  | Gästezimmer | OG | Decke |  |  | 22.9.2025 - 12:19 |  |  |  | Gästezimmer -OG -Decke _MaP-19_25-09-22.jpg | Gästezimmer -OG -Decke _MaP-19_detail_25-09-22.jpg |  | - |  | Asbest | Asbest: Widerlegt
MaP-20 | Einzelprobe | VM-21 | Plattenkleber | Boden |  | Neben Stube | EG | Boden |  |  | 22.9.2025 - 12:21 |  |  |  | Neben Stube -EG -Boden _MaP-20_25-09-22.jpg | Neben Stube -EG -Boden _MaP-20_detail_25-09-22.jpg |  | - |  | Asbest | Asbest: Widerlegt
MaP-21 | Einzelprobe | VM-23 | Putz | Wand |  | Neben Stube | EG | Wand |  |  | 22.9.2025 - 12:35 |  |  |  | Neben Stube -EG -Wand _MaP-21_25-09-22.jpg | Neben Stube -EG -Wand _MaP-21_detail_25-09-22.jpg | 16 | m² |  | Asbest | Asbest: Bestätigt | 80 | % | 82.85343 | % | 2.194761 | m²
MaP-22 | Einzelprobe | VM-24 | Putz | Decke |  | Neben Stube | EG | Decke |  |  | 22.9.2025 - 12:36 |  |  |  | Neben Stube -EG -Decke _MaP-22_25-09-22.jpg | Neben Stube -EG -Decke _MaP-22_detail_25-09-22.jpg |  | - |  | Asbest | Asbest: Widerlegt
MaP-23 | Einzelprobe | VM-25 | Plattenkleber | Boden |  | WC | EG | Boden |  |  | 22.9.2025 - 12:44 |  |  |  | WC -EG -Boden _MaP-23_25-09-22.jpg | WC -EG -Boden _MaP-23_detail_25-09-22.jpg |  | - |  | Asbest | Asbest: Widerlegt
MaP-24 | Einzelprobe | VM-26 | Plattenkleber | Wand |  | WC | EG | Wand |  |  | 22.9.2025 - 12:45 |  |  |  | WC -EG -Wand _MaP-24_25-09-22.jpg | WC -EG -Wand _MaP-24_detail_25-09-22.jpg |  | - |  | Asbest | Asbest: Widerlegt
MaP-25 | Einzelprobe | VM-27 | Putz | Wand |  | Restaurant | EG | Wand |  |  | 22.9.2025 - 12:46 |  |  |  | Restaurant -EG -Wand _MaP-25_25-09-22.jpg | Restaurant -EG -Wand _MaP-25_detail_25-09-22.jpg |  | - |  | Asbest | Asbest: Widerlegt
MaP-26 | Einzelprobe | VM-28 | Plattenkleber | Boden |  | Restaurant | EG | Boden |  |  | 22.9.2025 - 12:48 |  |  |  | Restaurant -EG -Boden _MaP-26_25-09-22.jpg | Restaurant -EG -Boden _MaP-26_detail_25-09-22.jpg |  | - |  | Asbest | Asbest: Widerlegt
MaP-27 | Einzelprobe | VM-29 | Putz | Decke |  | Küche | EG | Decke |  |  | 22.9.2025 - 12:57 |  |  |  | Küche -EG -Decke _MaP-27_25-09-22.jpg | Küche -EG -Decke _MaP-27_detail_25-09-22.jpg |  | - |  | Asbest | Asbest: Widerlegt
MaP-28 | Einzelprobe | VM-30 | Plattenkleber | Wand |  | Küche | EG | Wand |  |  | 22.9.2025 - 12:57 |  |  |  | Küche -EG -Wand _MaP-28_25-09-22.jpg | Küche -EG -Wand _MaP-28_detail_25-09-22.jpg |  | - |  | Asbest | Asbest: Widerlegt
MaP-29 | Einzelprobe | VM-31 | Plattenkleber | Boden |  | Küche | EG | Boden |  |  | 22.9.2025 - 12:58 |  |  |  | Küche -EG -Boden _MaP-29_25-09-22.jpg | Küche -EG -Boden _MaP-29_detail_25-09-22.jpg |  | - |  | Asbest | Asbest: Nicht eingestuft
MaP-30 | Einzelprobe | VM-34 | Putz | Wand |  | Treppenhaus | UG | Wand |  |  | 22.9.2025 - 13:09 |  |  |  | Treppenhaus -UG -Wand _MaP-30_25-09-22.jpg | Treppenhaus -UG -Wand _MaP-30_detail_25-09-22.jpg |  | - |  | Asbest | Asbest: Widerlegt
MaP-31 | Einzelprobe | VM-35 | Putz | Fassade |  | Fassade | EG-DG | Wand |  |  | 22.9.2025 - 13:17 |  |  |  | Fassade -EG-DG -Wand _MaP-31_25-09-22.jpg | Fassade -EG-DG -Wand _MaP-31_detail_25-09-22.jpg |  | - |  | Asbest | Asbest: Widerlegt
MaP-32 | Einzelprobe | VM-36 | Putz | Fassade |  | Fassade | EG-DG | Wand |  |  | 22.9.2025 - 13:18 |  |  |  | Fassade -EG-DG -Wand _MaP-32_25-09-22.jpg | Fassade -EG-DG -Wand _MaP-32_detail_25-09-22.jpg |  | - |  | Asbest | Asbest: Widerlegt
MaP-33 | Einzelprobe | VM-39 | Putz | Wand |  | Garage | EG | Wand |  |  | 22.9.2025 - 13:23 |  |  |  | Garage -EG -Wand _MaP-33_25-09-22.jpg | Garage -EG -Wand _MaP-33_detail_25-09-22.jpg |  | - |  | Asbest | Asbest: Widerlegt
MaP-34 | Einzelprobe | VM-40 | Putz | Wand |  | Werkstatt | EG | Wand |  |  | 22.9.2025 - 13:27 |  |  |  | Werkstatt -EG -Wand _MaP-34_25-09-22.jpg | Werkstatt -EG -Wand _MaP-34_detail_25-09-22.jpg |  | - |  | Asbest | Asbest: Widerlegt
MaP-35 | Einzelprobe | VM-41 | Faserzement | Welleternit |  | Garage | EG | Decke |  |  | 22.9.2025 - 13:31 |  |  |  | Garage -EG -Decke _MaP-35_25-09-22.jpg | Garage -EG -Decke _MaP-35_detail_25-09-22.jpg |  | - |  | Asbest | Asbest: Widerlegt
MaP-36 | Einzelprobe | VM-42 | Cushio Vinyl | Boden |  | Estrich Haus | OG | Boden |  |  | 22.9.2025 - 13:38 |  |  |  | Estrich Haus -OG -Boden _MaP-36_25-09-22.jpg | Estrich Haus -OG -Boden _MaP-36_detail_25-09-22.jpg |  | - |  | Asbest | Asbest: Widerlegt
MaP-37 | Einzelprobe | VM-43 | Putz | Wand |  | Ganzes Haus | UG- DG | Kamin |  |  | 22.9.2025 - 13:41 |  |  |  | Ganzes Haus -UG- DG -Kamin _MaP-37_25-09-22.jpg | Ganzes Haus -UG- DG -Kamin _MaP-37_detail_25-09-22.jpg |  | - |  | Asbest | Asbest: Widerlegt
MaP-38 | Einzelprobe | VM-45 | Putz | Wand |  | Wohnzimmer | OG | Wand |  |  | 22.9.2025 - 13:44 |  |  |  | Wohnzimmer -OG -Wand _MaP-38_25-09-22.jpg | Wohnzimmer -OG -Wand _MaP-38_detail_25-09-22.jpg |  | - |  | Asbest | Asbest: Widerlegt
MaP-39 | Einzelprobe | VM-47 | Putz | Fassade |  | Fassade | EG-DG | Wand |  |  | 22.9.2025 - 13:47 |  |  |  | Fassade -EG-DG -Wand _MaP-39_25-09-22.jpg | Fassade -EG-DG -Wand _MaP-39_detail_25-09-22.jpg | 160 | m² |  | Asbest | Asbest: Bestätigt | 80 | % | 80.89693 | % | 24.45193 | m²
VB-1 | Visueller Befund | VM-2 | LAP | Brandschutz Beleuchtung |  | Estrich | DG | Decke |  |  | 22.9.2025 - 11:40 |  |  |  | Estrich -DG -Decke _VB-1_25-09-22.jpg | Estrich -DG -Decke _VB-1_detail_25-09-22.jpg | 3 | Stück |  | Asbest | Asbest: Ungeklärt
VB-2 | Visueller Befund | VM-22 | Putz | Wand / Decke / Boden |  | alle Gästezimmer neu | OG | Wand / Decke / Boden |  |  | 22.9.2025 - 12:21 |  |  |  | alle Gästezimmer ...-OG -Wand - ..._VB-2_25-09-22.jpg | alle Gästezimmer ...-OG -Wand - ..._VB-2_detail_25-09-22.jpg |  | - |  | Asbest | Asbest: Widerlegt
VB-3 | Visueller Befund | VM-32 | Faserzement | Elektrotableau |  | Waschraum | EG | Elektrotableau |  |  | 22.9.2025 - 12:59 |  |  |  | Waschraum -EG -Elektro..._VB-3_25-09-22.jpg | Waschraum -EG -Elektro..._VB-3_detail_25-09-22.jpg |  | - |  | Asbest | Asbest: Widerlegt
VB-4 | Visueller Befund | VM-33 | Putz | Wand / Decke |  | Keller | UG | Wand /Decke |  |  | 22.9.2025 - 13:07 |  |  |  | Keller -UG -Wand -D..._VB-4_25-09-22.jpg | Keller -UG -Wand -D..._VB-4_detail_25-09-22.jpg |  | - |  | Asbest | Asbest: Widerlegt
VB-5 | Visueller Befund | VM-37 | Faserzement | Fallrohr |  | Ganzes Haus | UG - DG | Fallrohr |  |  | 22.9.2025 - 13:19 |  |  |  | Ganzes Haus -UG - DG -Fallrohr _VB-5_25-09-22.jpg | Ganzes Haus -UG - DG -Fallrohr _VB-5_detail_25-09-22.jpg |  | - |  | Asbest | Asbest: Widerlegt
VB-6 | Visueller Befund | VM-38 | LAP | Elektrotableau |  | Garage | EG | Elektrotableau |  |  | 22.9.2025 - 13:20 |  |  |  | Garage -EG -Elektro..._VB-6_25-09-22.jpg | Garage -EG -Elektro..._VB-6_detail_25-09-22.jpg |  | - |  | Asbest | Asbest: Bestätigt
VB-7 | Visueller Befund | VM-44 | Faserzement | Kachelofen |  | Wohnzimmer | OG | Kachelofen |  |  | 22.9.2025 - 13:43 |  |  |  | Wohnzimmer -OG -Kachelo..._VB-7_25-09-22.jpg | Wohnzimmer -OG -Kachelo..._VB-7_detail_25-09-22.jpg |  | - |  | Asbest | Asbest: Ungeklärt
VB-8 | Visueller Befund | VM-46 | Putze / Kleber | Wand / Decke / Boden |  | gesammtes Haus | DG- OG | Wand / Decke / Boden |  |  | 22.9.2025 - 13:45 |  |  |  | gesammtes Haus -DG- OG -Wand - ..._VB-8_25-09-22.jpg | gesammtes Haus -DG- OG -Wand - ..._VB-8_detail_25-09-22.jpg |  | - |  | Asbest | Asbest: Widerlegt