## Report
Bezeichnung Befund | Art | Verdachtsmoment | Material | Zugehöriges Bauteil | Farbe | Gebäude/Bereich | Stockwerk/Ebene | Raum/Teilbereich | Bemerkung Probe/Befund | Bemerkung Verdachtsmoment | Erfassungszeitpunkt | Probenehmer | Überblick | Detail | Dateiname Überblick | Dateiname Detail | Menge | Einheit | Mischprobe | Verdacht | Einstufung | Angenommene Trefferwahrscheinlichkeit | Einheit | Aussagesicherheit | Einheit | Risikomenge | Einheit | Begründung | Ergebnis Analytik | Bewertung | Aufgabe | Referenzkarte | X-Koordinate | Y-Koordinate
MaP-1 | Einzelprobe | VM-5 | Verputz | Wand |  | Estrich | DG |  |  |  | 19.9.2025 - 14:18 |  |  |  | Estrich-DG-_MaP-1_25-09-19.jpg | Estrich-DG-_MaP-1_detail_25-09-19.jpg |  | - |  | Asbest | Asbest: Widerlegt
MaP-2 | Einzelprobe | VM-5 | Verputz | Wand |  | Estrich | DG |  |  |  | 19.9.2025 - 14:32 |  |  |  | Estrich-DG-_MaP-2_25-09-19.jpg | Estrich-DG-_MaP-2_detail_25-09-19.jpg |  | - |  | Asbest | Asbest: Widerlegt
MaP-3 | Einzelprobe | VM-7 | Floorflexplatten | Boden |  | Gang und Treppe | EG/OG |  |  |  | 19.9.2025 - 14:36 |  |  |  | Gang und Treppe-EG-OG-_MaP-3_25-09-19.jpg | Gang und Treppe-EG-OG-_MaP-3_detail_25-09-19.jpg |  | - |  | Asbest | Asbest: Bestätigt
MaP-4 | Einzelprobe | VM-9 | Fliesenkleber | Wand |  | Küche | 1.OG |  |  |  | 19.9.2025 - 14:37 |  |  |  | Küche-1.OG-_MaP-4_25-09-19.jpg | Küche-1.OG-_MaP-4_detail_25-09-19.jpg |  | - |  | Asbest | Asbest: Widerlegt
MaP-5 | Einzelprobe | VM-9 | Fliesenkleber | Wand |  | Küche | 1.OG |  |  |  | 19.9.2025 - 14:37 |  |  |  | Küche-1.OG-_MaP-5_25-09-19.jpg | Küche-1.OG-_MaP-5_detail_25-09-19.jpg |  | - |  | Asbest | Asbest: Widerlegt
MaP-6 | Einzelprobe | VM-9 | Fliesenkleber | Wand |  | Wohnzimmer | 1.OG |  |  |  | 19.9.2025 - 14:45 |  |  |  | Wohnzimmer -1.OG-_MaP-6_25-09-19.jpg | Wohnzimmer -1.OG-_MaP-6_detail_25-09-19.jpg |  | - |  | Asbest | Asbest: Widerlegt
MaP-7 | Einzelprobe | VM-5 | Verputz | Wand |  | Küche | 1.OG |  |  |  | 19.9.2025 - 14:46 |  |  |  | Küche-1.OG-_MaP-7_25-09-19.jpg | Küche-1.OG-_MaP-7_detail_25-09-19.jpg |  | - |  | Asbest | Asbest: Widerlegt
MaP-8 | Einzelprobe | VM-5 | Verputz | Wand |  | Anbau | 1.OG |  |  |  | 19.9.2025 - 14:46 |  |  |  | Anbau-1.OG-_MaP-8_25-09-19.jpg | Anbau-1.OG-_MaP-8_detail_25-09-19.jpg |  | - |  | Asbest | Asbest: Widerlegt
MaP-9 | Einzelprobe | VM-5 | Verputz | Wand |  | Treppe und Gang | EG/OG |  |  |  | 19.9.2025 - 14:50 |  |  |  | Treppe und Gang-EG-OG-_MaP-9_25-09-19.jpg | Treppe und Gang-EG-OG-_MaP-9_detail_25-09-19.jpg |  | - |  | Asbest | Asbest: Widerlegt
MaP-10 | Einzelprobe | VM-9 | Fliesenkleber | Wand |  | Bad und WC | OG |  |  |  | 19.9.2025 - 14:50 |  |  |  | Bad und WC-OG-_MaP-10_25-09-19.jpg | Bad und WC-OG-_MaP-10_detail_25-09-19.jpg | 17 | m² |  | Asbest | Asbest: Widerlegt
MaP-11 | Einzelprobe | VM-10 | Verputz | Decke |  | Bad und WC | OG |  |  |  | 19.9.2025 - 14:52 |  |  |  | Bad und WC-OG-_MaP-11_25-09-19.jpg | Bad und WC-OG-_MaP-11_detail_25-09-19.jpg |  | - |  | Asbest | Asbest: Widerlegt
MaP-12 | Einzelprobe | VM-11 | Sockelkleber | schwarz |  | Bad und WC | OG |  |  |  | 19.9.2025 - 14:55 |  |  |  | Bad und WC-OG-_MaP-12_25-09-19.jpg | Bad und WC-OG-_MaP-12_detail_25-09-19.jpg |  | - |  | Asbest | Asbest: Widerlegt
MaP-13 | Einzelprobe | VM-13 | LAP | Deckenpanelen |  | Anbau | EG |  |  |  | 19.9.2025 - 14:57 |  |  |  | Anbau-EG-_MaP-13_25-09-19.jpg | Anbau-EG-_MaP-13_detail_25-09-19.jpg |  | - |  | Asbest | Asbest: Bestätigt
MaP-14 | Einzelprobe | VM-14 | Teppichkleber | Boden |  | Anbau | EG |  |  |  | 19.9.2025 - 14:57 |  |  |  | Anbau-EG-_MaP-14_25-09-19.jpg | Anbau-EG-_MaP-14_detail_25-09-19.jpg |  | - |  | Asbest | Asbest: Widerlegt
MaP-15 | Einzelprobe | VM-9 | Fliesenkleber | Wand |  | Küche | EG |  |  |  | 19.9.2025 - 14:58 |  |  |  | Küche-EG-_MaP-15_25-09-19.jpg | Küche-EG-_MaP-15_detail_25-09-19.jpg |  | - |  | Asbest | Asbest: Widerlegt
MaP-16 | Einzelprobe | VM-15 | (elastische) Bodenbeläge | Boden |  | Wohnzimmer | EG |  |  |  | 19.9.2025 - 14:58 |  |  |  | Wohnzimmer -EG-_MaP-16_25-09-19.jpg | Wohnzimmer -EG-_MaP-16_detail_25-09-19.jpg |  | - |  | Asbest | Asbest: Widerlegt
MaP-17 | Einzelprobe | VM-9 | Fliesenkleber | Wand |  | Wohnzimmer | EG |  |  |  | 19.9.2025 - 14:59 |  |  |  | Wohnzimmer -EG-_MaP-17_25-09-19.jpg | Wohnzimmer -EG-_MaP-17_detail_25-09-19.jpg |  | - |  | Asbest | Asbest: Widerlegt
MaP-18 | Einzelprobe | VM-9 | Fliesenkleber | Wand |  | WC | EG |  |  |  | 19.9.2025 - 15:00 |  |  |  | WC-EG-_MaP-18_25-09-19.jpg | WC-EG-_MaP-18_detail_25-09-19.jpg |  | - |  | Asbest | Asbest: Widerlegt
MaP-19 | Einzelprobe | VM-18 | Rohrummantelung |  |  | Stall | EG |  |  |  | 19.9.2025 - 15:01 |  |  |  | Stall-EG-_MaP-19_25-09-19.jpg | Stall-EG-_MaP-19_detail_25-09-19.jpg |  | - |  | Asbest | Asbest: Widerlegt
MaP-20 | Einzelprobe | VM-10 | Verputz | Decke |  | Stall | EG |  |  |  | 19.9.2025 - 15:01 |  |  |  | Stall-EG-_MaP-20_25-09-19.jpg | Stall-EG-_MaP-20_detail_25-09-19.jpg |  | - |  | Asbest | Asbest: Widerlegt
MaP-21 | Einzelprobe | VM-5 | Verputz | Wand |  | Stall | EG |  |  |  | 19.9.2025 - 15:02 |  |  |  | Stall-EG-_MaP-21_25-09-19.jpg | Stall-EG-_MaP-21_detail_25-09-19.jpg |  | - |  | Asbest | Asbest: Widerlegt
MaP-22 | Einzelprobe | VM-19 | Anstrich | Balken |  | Stall | EG |  |  |  | 19.9.2025 - 15:05 |  |  |  | Stall-EG-_MaP-22_25-09-19.jpg | Stall-EG-_MaP-22_detail_25-09-19.jpg |  | - |  | Asbest | Asbest: Widerlegt
VB-1 | Visueller Befund | VM-1 | Fensterkitt | alte Fenster |  | ganzes Haus | alle Stockwerke |  |  |  | 19.9.2025 - 14:13 |  |  |  | ganzes Haus -alle St...-_VB-1_25-09-19.jpg | ganzes Haus -alle St...-_VB-1_detail_25-09-19.jpg |  | - |  | Asbest | Asbest: Bestätigt
VB-2 | Visueller Befund | VM-2 | LAP |  |  | Estrich | DG |  |  |  | 19.9.2025 - 14:13 |  |  |  | Estrich-DG-_VB-2_25-09-19.jpg | Estrich-DG-_VB-2_detail_25-09-19.jpg |  | - |  | Asbest | Asbest: Bestätigt
VB-3 | Visueller Befund | VM-3 | Faserzement/ LAP | Elektrotableau mit Holzrahmen |  | Gang | 1.OG |  |  |  | 19.9.2025 - 14:17 |  |  |  | Gang-1.OG-_VB-3_25-09-19.jpg | Gang-1.OG-_VB-3_detail_25-09-19.jpg |  | - |  | Asbest | Asbest: Bestätigt
VB-4 | Visueller Befund | VM-4 | Faserzement |  |  | Küche | 1.OG |  |  |  | 19.9.2025 - 14:18 |  |  |  | Küche-1.OG-_VB-4_25-09-19.jpg | Küche-1.OG-_VB-4_detail_25-09-19.jpg |  | - |  | Asbest | Asbest: Bestätigt
VB-5 | Visueller Befund | VM-8 | LAP |  |  | Küche | 1.OG |  |  |  | 19.9.2025 - 14:48 |  |  |  | Küche-1.OG-_VB-5_25-09-19.jpg | Küche-1.OG-_VB-5_detail_25-09-19.jpg |  | - |  | Asbest | Asbest: Ungeklärt
VB-6 | Visueller Befund | VM-6 | Faserzement / LAP / Schnüre | Kachelofen |  | Wohnzimmer | EG |  |  |  | 19.9.2025 - 14:59 |  |  |  | Wohnzimmer -EG-_VB-6_25-09-19.jpg | Wohnzimmer -EG-_VB-6_detail_25-09-19.jpg |  | - |  | Asbest | Asbest: Ungeklärt
VB-7 | Visueller Befund | VM-12 | LAP / Schnüre | Herd und Ofen |  | Küche | EG |  |  |  | 19.9.2025 - 14:59 |  |  |  | Küche-EG-_VB-7_25-09-19.jpg | Küche-EG-_VB-7_detail_25-09-19.jpg |  | - |  | Asbest | Asbest: Ungeklärt
VB-8 | Visueller Befund | VM-17 | Faserzement | Wasserrohre |  | gesamtes Haus oft verdeckt | EG-DG |  |  |  | 19.9.2025 - 15:00 |  |  |  | gesamtes Haus oft...-EG-DG-_VB-8_25-09-19.jpg | gesamtes Haus oft...-EG-DG-_VB-8_detail_25-09-19.jpg |  | - |  | Asbest | Asbest: Bestätigt
VB-9 | Visueller Befund | VM-20 | behandeles Holz | Konstruktions- und Verkleidungsholz |  | gesamtes Objekt | sämtliche Stockwerke |  |  |  | 19.9.2025 - 15:13 |  |  |  | gesamtes Objekt-sämtlic...-_VB-9_25-09-19.jpg | gesamtes Objekt-sämtlic...-_VB-9_detail_25-09-19.jpg | 50 | m³ |  | Holzschutzmittel | Holzschutzmittel: Ungeklärt