## Report
Bezeichnung Befund | Art | Verdachtsmoment | Material | Zugehöriges Bauteil | Farbe | Gebäude/Bereich | Stockwerk/Ebene | Raum/Teilbereich | Bemerkung Probe/Befund | Bemerkung Verdachtsmoment | Erfassungszeitpunkt | Probenehmer | Überblick | Detail | Dateiname Überblick | Dateiname Detail | Menge | Einheit | Mischprobe | Verdacht | Einstufung | Angenommene Trefferwahrscheinlichkeit | Einheit | Aussagesicherheit | Einheit | Risikomenge | Einheit | Begründung | Ergebnis Analytik | Bewertung | Aufgabe | Referenzkarte | X-Koordinate | Y-Koordinate
MaP-1 | Einzelprobe | VM-1 | spezielle Anstrich-, Beschichtungsstoffe | Boden |  | Gesammtes UG | UG | Boden |  |  | 25.9.2025 - 09:44 |  |  |  | Gesammtes UG -UG -Boden _MaP-1_25-09-25.jpg | Gesammtes UG -UG -Boden _MaP-1_detail_25-09-25.jpg |  | - |  | PCB | PCB: Widerlegt
MaP-2 | Einzelprobe | VM-2 | Klebstoffe | Boden |  | Gang | UG | Boden |  |  | 25.9.2025 - 09:47 |  |  |  | Gang -UG-Boden _MaP-2_25-09-25.jpg | Gang -UG-Boden _MaP-2_detail_25-09-25.jpg |  | - |  | Asbest | Asbest: Widerlegt
MaP-3 | Einzelprobe | VM-7 | Fensterkitt | Fensterflügel |  | Gesammtes Haus | UG- DG | Fensterflügel |  |  | 25.9.2025 - 09:59 |  |  |  | Gesammtes Haus -UG- DG -Fenster..._MaP-3_25-09-25.jpg | Gesammtes Haus -UG- DG -Fenster..._MaP-3_detail_25-09-25.jpg |  | - |  | Asbest | Asbest: Bestätigt
MaP-4 | Einzelprobe | VM-8 | Putz | Wand |  | Treppenhaus | UG- EG | Wand |  |  | 25.9.2025 - 10:00 |  |  |  | Treppenhaus -UG- EG -Wand _MaP-4_25-09-25.jpg | Treppenhaus -UG- EG -Wand _MaP-4_detail_25-09-25.jpg |  | - |  | Asbest | Asbest: Widerlegt
MaP-5 | Einzelprobe | VM-9 | Putz | Wand |  | Gang | EG | Wand |  |  | 25.9.2025 - 10:06 |  |  |  | Gang -EG -Wand _MaP-5_25-09-25.jpg | Gang -EG -Wand _MaP-5_detail_25-09-25.jpg |  | - |  | Asbest | Asbest: Widerlegt
MaP-6 | Einzelprobe | VM-10 | Putz | Decke |  | Gang | EG | Decke |  |  | 25.9.2025 - 10:06 |  |  |  | Gang -EG -Decke _MaP-6_25-09-25.jpg | Gang -EG -Decke _MaP-6_detail_25-09-25.jpg |  | - |  | Asbest | Asbest: Widerlegt
MaP-7 | Einzelprobe | VM-11 | Plattenkleber | Wand |  | WC | EG | Wand |  |  | 25.9.2025 - 10:11 |  |  |  | WC-EG -Wand _MaP-7_25-09-25.jpg | WC-EG -Wand _MaP-7_detail_25-09-25.jpg |  | - |  | Asbest | Asbest: Widerlegt
MaP-8 | Einzelprobe | VM-12 | Plattenkleber | Boden |  | WC | EG | Boden |  |  | 25.9.2025 - 10:13 |  |  |  | WC-EG -Boden _MaP-8_25-09-25.jpg | WC-EG -Boden _MaP-8_detail_25-09-25.jpg |  | - |  | Asbest | Asbest: Widerlegt
MaP-9 | Einzelprobe | VM-13 | Putz | Decke |  | WC | EG | Decke |  |  | 25.9.2025 - 10:13 |  |  |  | WC-EG -Decke _MaP-9_25-09-25.jpg | WC-EG -Decke _MaP-9_detail_25-09-25.jpg |  | - |  | Asbest | Asbest: Widerlegt
MaP-10 | Einzelprobe | VM-14 | Plattenkleber | Wand |  | Bad | EG | Wand |  |  | 25.9.2025 - 10:24 |  |  |  | Bad -EG -Wand _MaP-10_25-09-25.jpg | Bad -EG -Wand _MaP-10_detail_25-09-25.jpg | 15 | m² |  | Asbest | Asbest: Bestätigt
MaP-11 | Einzelprobe | VM-15 | Plattenkleber | Boden |  | Bad | EG | Boden |  |  | 25.9.2025 - 10:24 |  |  |  | Bad -EG -Boden _MaP-11_25-09-25.jpg | Bad -EG -Boden _MaP-11_detail_25-09-25.jpg |  | - |  | Asbest | Asbest: Widerlegt
MaP-12 | Einzelprobe | VM-16 | Putz | Decke |  | Bad | EG | Decke |  |  | 25.9.2025 - 10:25 |  |  |  | Bad -EG -Decke _MaP-12_25-09-25.jpg | Bad -EG -Decke _MaP-12_detail_25-09-25.jpg |  | - |  | Asbest | Asbest: Widerlegt
MaP-13 | Einzelprobe | VM-17 | Plattenkleber | Wand |  | Küche | EG | Wand |  |  | 25.9.2025 - 10:30 |  |  |  | Küche -EG -Wand _MaP-13_25-09-25.jpg | Küche -EG -Wand _MaP-13_detail_25-09-25.jpg | 4 | m² |  | Asbest | Asbest: Bestätigt
MaP-14 | Einzelprobe | VM-18 | Plattenkleber | Boden |  | Küche | EG | Boden |  |  | 25.9.2025 - 10:30 |  |  |  | Küche -EG -Boden _MaP-14_25-09-25.jpg | Küche -EG -Boden _MaP-14_detail_25-09-25.jpg |  | - |  | Asbest | Asbest: Widerlegt
MaP-15 | Einzelprobe | VM-19 | Putz | Decke |  | Küche | EG | Decke |  |  | 25.9.2025 - 10:32 |  |  |  | Küche -EG -Decke _MaP-15_25-09-25.jpg | Küche -EG -Decke _MaP-15_detail_25-09-25.jpg |  | - |  | Asbest | Asbest: Widerlegt
MaP-16 | Einzelprobe | VM-20 | Putz | Wand |  | Schlafzimmer | EG | Wand / Decke |  |  | 25.9.2025 - 10:35 |  |  |  | Schlafzimmer -EG -Wand - ..._MaP-16_25-09-25.jpg | Schlafzimmer -EG -Wand - ..._MaP-16_detail_25-09-25.jpg |  | - |  | Asbest | Asbest: Widerlegt
MaP-17 | Einzelprobe | VM-21 | Putz | Wand |  | Wohnzimmer | EG | Wand |  |  | 25.9.2025 - 10:38 |  |  |  | Wohnzimmer -EG -Wand _MaP-17_25-09-25.jpg | Wohnzimmer -EG -Wand _MaP-17_detail_25-09-25.jpg |  | - |  | Asbest | Asbest: Widerlegt
MaP-18 | Einzelprobe | VM-22 | Faserzement | Unterdach |  | Estrich | DG | Unterdach |  |  | 25.9.2025 - 10:41 |  |  |  | Estrich -DG -Unterdach _MaP-18_25-09-25.jpg | Estrich -DG -Unterdach _MaP-18_detail_25-09-25.jpg | 100 | m² |  | Asbest | Asbest: Bestätigt | 80 | % | 81.13537 | % | 15.0917 | m²
MaP-19 | Einzelprobe | VM-23 | Putz | Fassade |  | Fassade | EG-DG | Wand |  |  | 25.9.2025 - 10:44 |  |  |  | Fassade -EG-DG -Wand _MaP-19_25-09-25.jpg | Fassade -EG-DG -Wand _MaP-19_detail_25-09-25.jpg |  | - |  | Asbest | Asbest: Widerlegt
MaP-20 | Einzelprobe | VM-24 | Faserzement | Fassade |  | Fassade | DG | Wand |  |  | 25.9.2025 - 10:46 |  |  |  | Fassade -DG -Wand _MaP-20_25-09-25.jpg | Fassade -DG -Wand _MaP-20_detail_25-09-25.jpg | 45 | m² |  | Asbest | Asbest: Bestätigt | 80 | % | 81.69544 | % | 6.589643 | m²
VB-1 | Visueller Befund | VM-3 | LAP | Elektrotableau |  | Gang | UG | Elektrotableau |  |  | 25.9.2025 - 09:48 |  |  |  | Gang -UG-Elektro..._VB-1_25-09-25.jpg | Gang -UG-Elektro..._VB-1_detail_25-09-25.jpg |  | - |  | Asbest | Asbest: Bestätigt
VB-2 | Visueller Befund | VM-4 | Flachdichtung | Flansch |  | Öltank | UH | Heizöltank |  |  | 25.9.2025 - 09:49 |  |  |  | Öltank -UH -Heizölt..._VB-2_25-09-25.jpg | Öltank -UH -Heizölt..._VB-2_detail_25-09-25.jpg |  | - |  | Asbest | Asbest: Ungeklärt
VB-3 | Visueller Befund | VM-5 | Flachdichtung | Flansch |  | Heizraum | UG | Heizung |  |  | 25.9.2025 - 09:54 |  |  |  | Heizraum -UG -Heizung _VB-3_25-09-25.jpg | Heizraum -UG -Heizung _VB-3_detail_25-09-25.jpg |  | - |  | Asbest | Asbest: Ungeklärt
VB-4 | Visueller Befund | VM-6 | Faserzement | Fallrohr |  | Gesammtes Haus | UG- DG | Wand |  |  | 25.9.2025 - 09:55 |  |  |  | Gesammtes Haus -UG- DG -Wand _VB-4_25-09-25.jpg | Gesammtes Haus -UG- DG -Wand _VB-4_detail_25-09-25.jpg |  | - |  | Asbest | Asbest: Widerlegt
VB-6 | Visueller Befund | VM-25 | Faserzement / Asbestschnur | Cheminée |  | Wohnzimmer | EG | Cheminée |  |  | 25.9.2025 - 10:49 |  |  |  | Wohnzimmer -EG -Cheminée _VB-6_25-09-25.jpg | Wohnzimmer -EG -Cheminée _VB-6_detail_25-09-25.jpg |  | - |  | Asbest | Asbest: Ungeklärt