## Report
Bezeichnung Befund | Art | Verdachtsmoment | Material | Zugehöriges Bauteil | Farbe | Gebäude/Bereich | Stockwerk/Ebene | Raum/Teilbereich | Bemerkung Probe/Befund | Bemerkung Verdachtsmoment | Erfassungszeitpunkt | Probenehmer | Überblick | Detail | Dateiname Überblick | Dateiname Detail | Menge | Einheit | Mischprobe | Verdacht | Einstufung | Angenommene Trefferwahrscheinlichkeit | Einheit | Aussagesicherheit | Einheit | Risikomenge | Einheit | Begründung | Ergebnis Analytik | Bewertung | Aufgabe | Referenzkarte | X-Koordinate | Y-Koordinate
MaP-1 | Einzelprobe | VM-1 | Cushion Vinyl | Boden |  | WHG. hinten, Gang | EG | Boden |  |  | 06.10.2025 - 13:22 |  |  |  | WHG. hinten, Gang -EG-Boden _MaP-1_25-10-06.jpg | WHG. hinten, Gang -EG-Boden _MaP-1_detail_25-10-06.jpg |  | - |  | Asbest | Asbest: Widerlegt | [10 empty] | EG | 2562.2896 | 2464.394
MaP-2 | Einzelprobe | VM-2 | Putz | Wand |  | WHG. hinten, Gang | EG | Wand |  |  | 06.10.2025 - 13:24 |  |  |  | WHG. hinten, Gang -EG-Wand _MaP-2_25-10-06.jpg | WHG. hinten, Gang -EG-Wand _MaP-2_detail_25-10-06.jpg |  | - |  | Asbest | Asbest: Widerlegt | [10 empty] | EG | 2549.568 | 2357.376
MaP-3 | Einzelprobe | VM-3 | Putz | Decke |  | WHG. hinten, Gang | EG | Decke |  |  | 06.10.2025 - 13:24 |  |  |  | WHG. hinten, Gang -EG-Decke _MaP-3_25-10-06.jpg | WHG. hinten, Gang -EG-Decke _MaP-3_detail_25-10-06.jpg |  | - |  | Asbest | Asbest: Widerlegt | [10 empty] | EG | 2654.4 | 2677.248
MaP-4 | Einzelprobe | VM-4 | Plattenkleber | Wand |  | WHG. hinten, Gang / Dusche | EG | Wand |  |  | 06.10.2025 - 13:25 |  |  |  | WHG. hinten, Gang...-EG -Wand _MaP-4_25-10-06.jpg | WHG. hinten, Gang...-EG -Wand _MaP-4_detail_25-10-06.jpg |  | - |  | Asbest | Asbest: Widerlegt | [10 empty] | EG | 2581.824 | 1712.256
MaP-5 | Einzelprobe | VM-5 | Putz | Wand |  | WHG. hinten, alle Zimmer | EG | Wand |  |  | 06.10.2025 - 13:25 |  |  |  | WHG. hinten, alle...-EG -Wand _MaP-5_25-10-06.jpg | WHG. hinten, alle...-EG -Wand _MaP-5_detail_25-10-06.jpg |  | - |  | Asbest | Asbest: Widerlegt | [10 empty] | EG | 1974.336 | 2438.016
MaP-6 | Einzelprobe | VM-6 | Putz | Decke |  | WHG. vorne, alle Zimmer | EG | Wand |  |  | 06.10.2025 - 13:31 |  |  |  | WHG. vorne, alle ...-EG-Wand _MaP-6_25-10-06.jpg | WHG. vorne, alle ...-EG-Wand _MaP-6_detail_25-10-06.jpg |  | - |  | Asbest | Asbest: Widerlegt | [10 empty] | EG | 718.8458 | 1654.2526
MaP-7 | Einzelprobe | VM-7 | Putz | Wand |  | WHG. vorne, alle Zimmer | EG | Decke |  |  | 06.10.2025 - 13:32 |  |  |  | WHG. vorne, alle ...-EG-Decke _MaP-7_25-10-06.jpg | WHG. vorne, alle ...-EG-Decke _MaP-7_detail_25-10-06.jpg |  | - |  | Asbest | Asbest: Widerlegt | [10 empty] | EG | 588.5734 | 1282.7177
MaP-8 | Einzelprobe | VM-9 | Putz | Wand |  | WHG. vorne, Treppenhaus | EG | Wand |  |  | 06.10.2025 - 13:37 |  |  |  | WHG. vorne, Trepp...-EG-Wand _MaP-8_25-10-06.jpg | WHG. vorne, Trepp...-EG-Wand _MaP-8_detail_25-10-06.jpg |  | - |  | Asbest | Asbest: Widerlegt | [10 empty] | EG | 1907.136 | 2354.688
MaP-9 | Einzelprobe | VM-10 | Fensterkitt | Fensterflügel |  | Gesammtes Haus | EG- DG | Fensterflügel |  |  | 06.10.2025 - 13:55 |  |  |  | Gesammtes Haus -EG- DG -Fenster..._MaP-9_25-10-06.jpg | Gesammtes Haus -EG- DG -Fenster..._MaP-9_detail_25-10-06.jpg |  | - |  | Asbest | Asbest: Widerlegt | [10 empty] | EG | 1662.528 | 1282.176
MaP-10 | Einzelprobe | VM-11 | Klebstoffe | Boden |  | WHG. links Gang | OG | Boden |  |  | 06.10.2025 - 13:57 |  |  |  | WHG. links Gang -OG -Boden _MaP-10_25-10-06.jpg | WHG. links Gang -OG -Boden _MaP-10_detail_25-10-06.jpg |  | - |  | Asbest | Asbest: Widerlegt | [10 empty] | OG
MaP-11 | Einzelprobe | VM-12 | Putz | Wand |  | WHG. vorne, Treppenhaus | OG | Wand |  |  | 06.10.2025 - 14:01 |  |  |  | WHG. vorne, Trepp...-OG -Wand _MaP-11_25-10-06.jpg | WHG. vorne, Trepp...-OG -Wand _MaP-11_detail_25-10-06.jpg |  | - |  | Asbest | Asbest: Widerlegt | [10 empty] | DG
MaP-12 | Einzelprobe | VM-14 | Putz | Wand |  | WHG. vorne, alle Zimmer | OG rechts | Wand |  |  | 06.10.2025 - 14:05 |  |  |  | WHG. vorne, alle ...-OG rechts -Wand _MaP-12_25-10-06.jpg | WHG. vorne, alle ...-OG rechts -Wand _MaP-12_detail_25-10-06.jpg |  | - |  | Asbest | Asbest: Widerlegt | [10 empty] | OG
MaP-13 | Einzelprobe | VM-15 | Putz | Decke |  | WHG. vorne, alle Zimmer | OG rechts | Decke |  |  | 06.10.2025 - 14:06 |  |  |  | WHG. vorne, alle ...-OG rechts -Decke _MaP-13_25-10-06.jpg | WHG. vorne, alle ...-OG rechts -Decke _MaP-13_detail_25-10-06.jpg |  | - |  | Asbest | Asbest: Widerlegt | [10 empty] | OG | 864.6641 | 1755.3364
MaP-14 | Einzelprobe | VM-17 | Putz | Wand |  | WHG. vorne, Treppenhaus | DG | Wand |  |  | 06.10.2025 - 14:13 |  |  |  | WHG. vorne, Trepp...-DG-Wand _MaP-14_25-10-06.jpg | WHG. vorne, Trepp...-DG-Wand _MaP-14_detail_25-10-06.jpg |  | - |  | Asbest | Asbest: Widerlegt | [10 empty] | DG | 1974.336 | 2459.52
MaP-15 | Einzelprobe | VM-18 | Putz | Wand |  | WHG. vorne, links | DG | Wand |  |  | 06.10.2025 - 14:16 |  |  |  | WHG. vorne, links -DG-Wand _MaP-15_25-10-06.jpg | WHG. vorne, links -DG-Wand _MaP-15_detail_25-10-06.jpg |  | - |  | Asbest | Asbest: Widerlegt | [10 empty] | DG | 2826.432 | 1854.72
MaP-16 | Einzelprobe | VM-19 | Plattenkleber | Wand |  | WHG. vorne, rechts Gang | DG | Wand | alle Wände Platten |  | 06.10.2025 - 14:22 |  |  |  | WHG. vorne, recht...-DG-Wand _MaP-16_25-10-06.jpg | WHG. vorne, recht...-DG-Wand _MaP-16_detail_25-10-06.jpg |  | - |  | Asbest | Asbest: Widerlegt | [10 empty] | DG | 1135.68 | 2454.144
MaP-17 | Einzelprobe | VM-20 | Putz | Wand |  | WHG. vorne, rechts Reduit | DG | Wand |  |  | 06.10.2025 - 14:23 |  |  |  | WHG. vorne, recht...-DG-Wand _MaP-17_25-10-06.jpg | WHG. vorne, recht...-DG-Wand _MaP-17_detail_25-10-06.jpg | 12 | m² |  | Asbest | Asbest: Bestätigt | 80 | % | 83.29932 | % | 1.603265 | m² |  |  |  |  | DG | 1399.104 | 2282.112
MaP-18 | Einzelprobe | VM-21 | Plattenkleber | Boden |  | WHG. vorne, rechts Bad | DG | Boden |  |  | 06.10.2025 - 14:24 |  |  |  | WHG. vorne, recht...-DG -Boden _MaP-18_25-10-06.jpg | WHG. vorne, recht...-DG -Boden _MaP-18_detail_25-10-06.jpg |  | - |  | Asbest | Asbest: Widerlegt | [10 empty] | DG | 518.372 | 2616.5561
MaP-19 | Einzelprobe | VM-22 | Plattenkleber | Wand |  | WHG. vorne, rechts Bad | DG | Wand |  |  | 06.10.2025 - 14:25 |  |  |  | WHG. vorne, recht...-DG -Wand _MaP-19_25-10-06.jpg | WHG. vorne, recht...-DG -Wand _MaP-19_detail_25-10-06.jpg |  | - |  | Asbest | Asbest: Widerlegt | [10 empty] | DG | 556.6985 | 2765.3827
MaP-20 | Einzelprobe | VM-23 | Putz | Decke |  | WHG. vorne, rechts Bad | DG | Decke |  |  | 06.10.2025 - 14:25 |  |  |  | WHG. vorne, recht...-DG -Decke _MaP-20_25-10-06.jpg | WHG. vorne, recht...-DG -Decke _MaP-20_detail_25-10-06.jpg |  | - |  | Asbest | Asbest: Widerlegt | [10 empty] | DG | 443.6002 | 2721.3319
MaP-21 | Einzelprobe | VM-24 | Putz | Decke |  | WHG. vorne, rechts Gang | DG | Decke |  |  | 06.10.2025 - 14:26 |  |  |  | WHG. vorne, recht...-DG-Decke _MaP-21_25-10-06.jpg | WHG. vorne, recht...-DG-Decke _MaP-21_detail_25-10-06.jpg |  | - |  | Asbest | Asbest: Widerlegt | [10 empty] | DG | 1084.608 | 2626.176
MaP-22 | Einzelprobe | VM-25 | Plattenkleber | Boden |  | WHG. vorne, rechts Wohnzimmer | DG | Boden |  |  | 06.10.2025 - 14:29 |  |  |  | WHG. vorne, recht...-DG -Boden _MaP-22_25-10-06.jpg | WHG. vorne, recht...-DG -Boden _MaP-22_detail_25-10-06.jpg |  | - |  | Asbest | Asbest: Widerlegt | [10 empty] | DG | 1003.968 | 1795.584
MaP-23 | Einzelprobe | VM-26 | Putz | Wand |  | WHG. vorne, rechts Wohnzimmer | DG | Wand |  |  | 06.10.2025 - 14:30 |  |  |  | WHG. vorne, recht...-DG -Wand _MaP-23_25-10-06.jpg | WHG. vorne, recht...-DG -Wand _MaP-23_detail_25-10-06.jpg |  | - |  | Asbest | Asbest: Widerlegt | [10 empty] | DG | 1401.792 | 1556.352
MaP-24 | Einzelprobe | VM-27 | Putz | Decke |  | WHG. vorne, rechts Wohnzimmer | DG | Decke |  |  | 06.10.2025 - 14:30 |  |  |  | WHG. vorne, recht...-DG -Decke _MaP-24_25-10-06.jpg | WHG. vorne, recht...-DG -Decke _MaP-24_detail_25-10-06.jpg |  | - |  | Asbest | Asbest: Widerlegt | [10 empty] | DG | 759.36 | 1397.76
MaP-25 | Einzelprobe | VM-28 | Putz | Wand |  | WHG. vorne, rechts Estrich | DG | Wand |  |  | 06.10.2025 - 14:33 |  |  |  | WHG. vorne, recht...-DG -Wand _MaP-25_25-10-06.jpg | WHG. vorne, recht...-DG -Wand _MaP-25_detail_25-10-06.jpg |  | - |  | Asbest | Asbest: Widerlegt | [10 empty] | Estrich | 1466.304 | 1274.112
MaP-26 | Einzelprobe | VM-29 | Putz | Decke |  | WHG. vorne, rechts Estrich | DG | Decke |  |  | 06.10.2025 - 14:34 |  |  |  | WHG. vorne, recht...-DG -Decke _MaP-26_25-10-06.jpg | WHG. vorne, recht...-DG -Decke _MaP-26_detail_25-10-06.jpg |  | - |  | Asbest | Asbest: Widerlegt | [10 empty] | Estrich | 1490.496 | 1862.784
MaP-27 | Einzelprobe | VM-30 | Putz | Fassade |  | Fassade vorne rechts | EG- DG | Wand |  |  | 06.10.2025 - 14:37 |  |  |  | Fassade vorne rec...-EG- DG -Wand _MaP-27_25-10-06.jpg | Fassade vorne rec...-EG- DG -Wand _MaP-27_detail_25-10-06.jpg |  | - |  | Asbest | Asbest: Widerlegt | [10 empty] | EG | 2071.104 | 1206.912
MaP-28 | Einzelprobe | VM-31 | Putz | Fassade |  | Fassade vorne links | EG- DG | Wand |  |  | 06.10.2025 - 14:38 |  |  |  | Fassade vorne links -EG- DG -Wand _MaP-28_25-10-06.jpg | Fassade vorne links -EG- DG -Wand _MaP-28_detail_25-10-06.jpg |  | - |  | Asbest | Asbest: Widerlegt | [10 empty] | EG | 853.9784 | 1236.7118
MaP-29 | Einzelprobe | VM-32 | Putz | Fassade |  | Fassade hinten rechts | EG- DG | Wand |  |  | 06.10.2025 - 14:40 |  |  |  | Fassade hinten re...-EG- DG -Wand _MaP-29_25-10-06.jpg | Fassade hinten re...-EG- DG -Wand _MaP-29_detail_25-10-06.jpg |  | - |  | Asbest | Asbest: Widerlegt | [10 empty] | EG | 1048.5445 | 2825.2856
MaP-30 | Einzelprobe | VM-33 | Putz | Fassade |  | Fassade hinten links | EG - DG | Wand |  |  | 06.10.2025 - 14:41 |  |  |  | Fassade hinten li...-EG - DG -Wand _MaP-30_25-10-06.jpg | Fassade hinten li...-EG - DG -Wand _MaP-30_detail_25-10-06.jpg |  | - |  | Asbest | Asbest: Widerlegt | [10 empty] | EG | 2092.608 | 2857.344
VB-1 | Visueller Befund | VM-8 | Plattenkleber | Wand / Boden |  | WHG. vorne, Bad | EG | Wand / Decke / Boden |  |  | 06.10.2025 - 13:33 |  |  |  | WHG. vorne, Bad -EG -Wand - ..._VB-1_25-10-06.jpg | WHG. vorne, Bad -EG -Wand - ..._VB-1_detail_25-10-06.jpg |  | - |  | Asbest | Asbest: Widerlegt | [10 empty] | EG | 403.1404 | 2475.8681
VB-2 | Visueller Befund | VM-13 | Plattenkleber | Wand / Boden |  | WHG. vorne, Bad | OG rechts | Wand / Decke / Boden |  |  | 06.10.2025 - 14:04 |  |  |  | WHG. vorne, Bad -OG rechts -Wand - ..._VB-2_25-10-06.jpg | WHG. vorne, Bad -OG rechts -Wand - ..._VB-2_detail_25-10-06.jpg |  | - |  | Asbest | Asbest: Widerlegt | [10 empty] | OG
VB-3 | Visueller Befund | VM-16 | LAP | Elektrotableau |  | WHG. vorne, Treppenhaus | OG | Elektrotableau |  |  | 06.10.2025 - 14:11 |  |  |  | WHG. vorne, Trepp...-OG -Elektro..._VB-3_25-10-06.jpg | WHG. vorne, Trepp...-OG -Elektro..._VB-3_detail_25-10-06.jpg | 4 | m² |  | Asbest | Asbest: Bestätigt | [10 empty] | DG | 1979.712 | 1669.248