## Report
Bezeichnung Befund | Art | Verdachtsmoment | Material | Zugehöriges Bauteil | Farbe | Gebäude/Bereich | Stockwerk/Ebene | Raum/Teilbereich | Bemerkung Probe/Befund | Bemerkung Verdachtsmoment | Erfassungszeitpunkt | Probenehmer | Überblick | Detail | Dateiname Überblick | Dateiname Detail | Menge | Einheit | Mischprobe | Verdacht | Einstufung | Angenommene Trefferwahrscheinlichkeit | Einheit | Aussagesicherheit | Einheit | Risikomenge | Einheit | Begründung | Ergebnis Analytik | Bewertung | Aufgabe | Referenzkarte | X-Koordinate | Y-Koordinate
MaP-1 | Einzelprobe | VM-1 | Putz | Wand |  | Heizraum | UG | Wand |  |  | 09.10.2025 - 14:17 |  |  |  | Heizraum -UG -Wand _MaP-1_25-10-09.jpg | Heizraum -UG -Wand _MaP-1_detail_25-10-09.jpg |  | - |  | Asbest | Asbest: Widerlegt | [10 empty] | UG | 1358.8693 | 2894.1089
MaP-2 | Einzelprobe | VM-6 | Putz | Wand |  | Waschküche | UG | Wand |  |  | 09.10.2025 - 14:25 |  |  |  | Waschküche -UG -Wand _MaP-2_25-10-09.jpg | Waschküche -UG -Wand _MaP-2_detail_25-10-09.jpg |  | - |  | Asbest | Asbest: Widerlegt | [10 empty] | UG | 1592.64 | 2835.84
MaP-3 | Einzelprobe | VM-7 | Klebstoffe | Boden |  | Hobbyraum | UG |  |  |  | 09.10.2025 - 14:28 |  |  |  | Hobbyraum -UG-_MaP-3_25-10-09.jpg | Hobbyraum -UG-_MaP-3_detail_25-10-09.jpg |  | - |  | Asbest | Asbest: Widerlegt | [10 empty] | UG | 693.803 | 2160.6964
MaP-4 | Einzelprobe | VM-8 | Putz | Wand |  | Garage / Tankraum | UG | Wand |  |  | 09.10.2025 - 14:31 |  |  |  | Garage - Tankraum -UG -Wand _MaP-4_25-10-09.jpg | Garage - Tankraum -UG -Wand _MaP-4_detail_25-10-09.jpg |  | - |  | Asbest | Asbest: Widerlegt | [10 empty] | UG | 2302.272 | 1752.576
MaP-5 | Einzelprobe | VM-9 | Putz | Wand |  | Treppenhaus | UG | Wand |  |  | 09.10.2025 - 14:34 |  |  |  | Treppenhaus -UG -Wand _MaP-5_25-10-09.jpg | Treppenhaus -UG -Wand _MaP-5_detail_25-10-09.jpg |  | - |  | Asbest | Asbest: Widerlegt | [10 empty] | UG | 976.7725 | 2493.9262
MaP-6 | Einzelprobe | VM-10 | spezielle Anstrich-, Beschichtungsstoffe | Boden |  | Gesammter Keller | UG | Boden |  |  | 09.10.2025 - 14:36 |  |  |  | Gesammter Keller -UG -Boden _MaP-6_25-10-09.jpg | Gesammter Keller -UG -Boden _MaP-6_detail_25-10-09.jpg |  | - |  | PCB | PCB: Widerlegt | [10 empty] | UG | 1598.016 | 2427.264
MaP-7 | Einzelprobe | VM-11 | Plattenkleber | Wand |  | Bad | EG | Wand |  |  | 09.10.2025 - 14:42 |  |  |  | Bad -EG -Wand _MaP-7_25-10-09.jpg | Bad -EG -Wand _MaP-7_detail_25-10-09.jpg |  | - |  | Asbest | Asbest: Widerlegt | [10 empty] | EG | 1517.376 | 2881.536
MaP-8 | Einzelprobe | VM-12 | Putz | Wand |  | Bad | EG | Wand |  |  | 09.10.2025 - 14:42 |  |  |  | Bad -EG -Wand _MaP-8_25-10-09.jpg | Bad -EG -Wand _MaP-8_detail_25-10-09.jpg |  | - |  | Asbest | Asbest: Widerlegt | [10 empty] | EG | 1592.64 | 2720.256
MaP-9 | Einzelprobe | VM-13 | Plattenkleber | Boden |  | Bad | EG | Boden |  |  | 09.10.2025 - 14:43 |  |  |  | Bad -EG -Boden _MaP-9_25-10-09.jpg | Bad -EG -Boden _MaP-9_detail_25-10-09.jpg |  | - |  | Asbest | Asbest: Widerlegt | [10 empty] | EG | 1509.906 | 2824.3108
MaP-10 | Einzelprobe | VM-14 | Plattenkleber | Boden |  | Gang | EG | Boden |  |  | 09.10.2025 - 14:46 |  |  |  | Gang -EG-Boden _MaP-10_25-10-09.jpg | Gang -EG-Boden _MaP-10_detail_25-10-09.jpg |  | - |  | Asbest | Asbest: Widerlegt | [10 empty] | EG | 1675.968 | 2497.152
MaP-11 | Einzelprobe | VM-15 | Putz | Wand |  | Gang | EG- DG | Wand |  |  | 09.10.2025 - 14:50 |  |  |  | Gang -EG- DG -Wand _MaP-11_25-10-09.jpg | Gang -EG- DG -Wand _MaP-11_detail_25-10-09.jpg |  | - |  | Asbest | Asbest: Widerlegt | [10 empty] | EG | 1331.904 | 2292.864
MaP-12 | Einzelprobe | VM-16 | Putz | Decke |  | Gang | EG- DG | Decke |  |  | 09.10.2025 - 14:52 |  |  |  | Gang -EG- DG -Decke _MaP-12_25-10-09.jpg | Gang -EG- DG -Decke _MaP-12_detail_25-10-09.jpg |  | - |  | Asbest | Asbest: Widerlegt | [10 empty] | EG | 1157.184 | 2610.048
MaP-13 | Einzelprobe | VM-17 | Cushio Vinyl | Boden |  | Küche | EG | Boden |  |  | 09.10.2025 - 14:57 |  |  |  | Küche -EG -Boden _MaP-13_25-10-09.jpg | Küche -EG -Boden _MaP-13_detail_25-10-09.jpg |  | - |  | Asbest | Asbest: Widerlegt | [10 empty] | EG | 697.536 | 2588.544
MaP-14 | Einzelprobe | VM-18 | Plattenkleber | Boden |  | Küche | EG | Boden |  |  | 09.10.2025 - 14:57 |  |  |  | Küche -EG -Boden _MaP-14_25-10-09.jpg | Küche -EG -Boden _MaP-14_detail_25-10-09.jpg |  | - |  | Asbest | Asbest: Widerlegt | [10 empty] | EG | 633.024 | 2765.952
MaP-15 | Einzelprobe | VM-19 | Putz | Wand |  | Küche | EG | Wand |  |  | 09.10.2025 - 14:59 |  |  |  | Küche -EG -Wand _MaP-15_25-10-09.jpg | Küche -EG -Wand _MaP-15_detail_25-10-09.jpg |  | - |  | Asbest | Asbest: Widerlegt | [10 empty] | EG | 437.4973 | 2530.9331
MaP-16 | Einzelprobe | VM-20 | Putz | Wand |  | Wohnzimmer | EG | Wand |  |  | 09.10.2025 - 15:02 |  |  |  | Wohnzimmer -EG -Wand _MaP-16_25-10-09.jpg | Wohnzimmer -EG -Wand _MaP-16_detail_25-10-09.jpg |  | - |  | Asbest | Asbest: Widerlegt | [10 empty] | EG | 2084.544 | 2239.104
MaP-17 | Einzelprobe | VM-21 | Cushio Vinyl | Boden |  | Dusche | OG | Boden |  |  | 09.10.2025 - 15:09 |  |  |  | Dusche -OG -Boden _MaP-17_25-10-09.jpg | Dusche -OG -Boden _MaP-17_detail_25-10-09.jpg |  | - |  | Asbest | Asbest: Widerlegt | [10 empty] | OG | 1573.824 | 2849.28
MaP-18 | Einzelprobe | VM-22 | Cushio Vinyl | Wand |  | Dusche | OG | Wand |  |  | 09.10.2025 - 15:10 |  |  |  | Dusche -OG -Wand _MaP-18_25-10-09.jpg | Dusche -OG -Wand _MaP-18_detail_25-10-09.jpg |  | - |  | Asbest | Asbest: Widerlegt | [10 empty] | OG | 936.768 | 2937.984
MaP-19 | Einzelprobe | VM-24 | Putz | Decke |  | Dusche | OG | Decke |  |  | 09.10.2025 - 15:20 |  |  |  | Dusche -OG -Decke _MaP-19_25-10-09.jpg | Dusche -OG -Decke _MaP-19_detail_25-10-09.jpg |  | - |  | Asbest | Asbest: Widerlegt | [10 empty] | OG | 1256.64 | 3037.44
MaP-20 | Einzelprobe | VM-25 | Cushio Vinyl | Wand |  | Schlafzimmer | OG | Wand |  |  | 09.10.2025 - 15:23 |  |  |  | Schlafzimmer -OG -Wand _MaP-20_25-10-09.jpg | Schlafzimmer -OG -Wand _MaP-20_detail_25-10-09.jpg |  | - |  | Asbest | Asbest: Widerlegt | [10 empty] | OG | 639.6043 | 2739.598
MaP-21 | Einzelprobe | VM-26 | Faserzement | Wand |  | Gaube alt | DG | Dach |  |  | 09.10.2025 - 15:30 |  |  |  | Gaube alt -DG-Dach _MaP-21_25-10-09.jpg | Gaube alt -DG-Dach _MaP-21_detail_25-10-09.jpg | 3 | m² |  | Asbest | Asbest: Bestätigt | 80 | % | 86.66531 | % | 0.3200327 | m² |  |  |  |  | OG | 1536.192 | 1174.656
MaP-22 | Einzelprobe | VM-27 | Faserzement | Wand |  | Gaube neu | DG | Dach |  |  | 09.10.2025 - 15:31 |  |  |  | Gaube neu -DG-Dach _MaP-22_25-10-09.jpg | Gaube neu -DG-Dach _MaP-22_detail_25-10-09.jpg | 3 | m² |  | Asbest | Asbest: Bestätigt | 80 | % | 86.66531 | % | 0.3200327 | m² |  |  |  |  | OG | 1409.856 | 3265.92
MaP-23 | Einzelprobe | VM-28 | Putz | Wand |  | Sockel | UG | Wand |  |  | 09.10.2025 - 15:33 |  |  |  | Sockel -UG -Wand _MaP-23_25-10-09.jpg | Sockel -UG -Wand _MaP-23_detail_25-10-09.jpg |  | - |  | Asbest | Asbest: Widerlegt | [10 empty] | EG | 2588.544 | 2854.656
MaP-24 | Einzelprobe | VM-29 | Putz | Fassade |  | Fassade | EG - DG | Wand |  |  | 09.10.2025 - 15:33 |  |  |  | Fassade -EG - DG -Wand _MaP-24_25-10-09.jpg | Fassade -EG - DG -Wand _MaP-24_detail_25-10-09.jpg |  | - |  | Asbest | Asbest: Widerlegt | [10 empty] | EG | 2097.984 | 3118.08
VB-1 | Visueller Befund | VM-2 | Flachdichtung | Heizung |  | Heizraum | UG | Heizung |  |  | 09.10.2025 - 14:18 |  |  |  | Heizraum -UG -Heizung _VB-1_25-10-09.jpg | Heizraum -UG -Heizung _VB-1_detail_25-10-09.jpg |  | - |  | Asbest | Asbest: Ungeklärt | [10 empty] | UG | 1407.168 | 3064.32
VB-2 | Visueller Befund | VM-3 | Faserzement | Fallrohr |  | Gesammtes Haus | UG - DG | Fallrohr |  |  | 09.10.2025 - 14:18 |  |  |  | Gesammtes Haus -UG - DG -Fallrohr _VB-2_25-10-09.jpg | Gesammtes Haus -UG - DG -Fallrohr _VB-2_detail_25-10-09.jpg |  | - |  | Asbest | Asbest: Widerlegt | [10 empty] | UG | 1106.112 | 3236.352
VB-3 | Visueller Befund | VM-4 | Faserzement | Türblatt |  | Gesammter Keller | UG | Türblatt |  |  | 09.10.2025 - 14:20 |  |  |  | Gesammter Keller -UG -Türblatt _VB-3_25-10-09.jpg | Gesammter Keller -UG -Türblatt _VB-3_detail_25-10-09.jpg | 5 | m² |  | Asbest | Asbest: Bestätigt | 80 | % | -2.220446e-14 | % | 4 | m² |  |  |  |  | UG | 1482.432 | 2462.208
VB-4 | Visueller Befund | VM-5 | LAP | Elektrotableau |  | Gang | UG | Elektrotableau |  |  | 09.10.2025 - 14:22 |  |  |  | Gang -UG-Elektro..._VB-4_25-10-09.jpg | Gang -UG-Elektro..._VB-4_detail_25-10-09.jpg | 1 | m² |  | Asbest | Asbest: Bestätigt | [10 empty] | UG | 713.5536 | 2856.4173
VB-5 | Visueller Befund | VM-23 | Faserzement | Unterdach |  | Estrich | DG | Unterdach |  |  | 09.10.2025 - 15:19 |  |  |  | Estrich -DG -Unterdach _VB-5_25-10-09.jpg | Estrich -DG -Unterdach _VB-5_detail_25-10-09.jpg |  | - |  | Asbest | Asbest: Widerlegt | [10 empty] | OG | 1210.944 | 1561.728